## Sheet1
附件
2023年产品质量市级监督抽查325批次生产销售单位名单
序号 | 产品种类 | 产品名称 | 受检单位 | 标称生产单位 | 标称生产单位所在地 | 规格型号 | 生产日期/批号 | 产品等级 | 主要不合格项目 | 抽查结果 | 承检机构 | 电商平台 | 备注
1 | 空调器（空调） | 变频分体热泵型挂壁式房间空气调节器 | 南昌市奥克斯电气制造有限公司 | 南昌市奥克斯电气制造有限公司 | 江西省 | KFR-26GW/BpR3DQA700(B1) | 2023-3月 | 合格品 | / | 合格 | 江西省检验检测认证总院工业产品检验检测院 | / | /
2 | 空调器（空调） | 分体挂壁式变频空调器 | 江西省家电市场红麒家电批发部 | 珠海中松投资管理有限公司 | 广东省 | KFRd-35GW/SXABp | / | 合格品 | / | 合格 | 江西省检验检测认证总院工业产品检验检测院 | / | /
3 | 空调器（空调） | 变频分体挂壁式空调器 | 南昌高新技术产业开发区汇美电器 | 广东美的制冷设备有限公司 | 广东省 | KFR-35GW/N8MWD1 | / | 合格品 | / | 合格 | 江西省检验检测认证总院工业产品检验检测院 | / | /
4 | 空调器（空调） | 分体挂壁式空调器 | 南昌市西湖区家电市场辉成电器经营部 | 宁化月兔科技有限公司 | 福建省 | KFR-35GW/D-YU(5)C | / | 合格品 | / | 合格 | 江西省检验检测认证总院工业产品检验检测院 | / | /
5 | 空调器（空调） | 分体变频热泵型挂壁式房间空调器 | 南昌市西湖区家电市场威龙电器批发部 | 珠海格力电器股份有限公司 | 广东省 | KFR-35GW/(35587)FNhAd-B1 | 2023.01 | 合格品 | / | 合格 | 江西省检验检测认证总院工业产品检验检测院 | / | /
6 | 快热式电热水器 | 快速电热水器 | 南昌县顺新建材经营部 | 宁波索顿飞羽电器有限公司 | 浙江省 | KDR-4E-4 | / | 合格品 | / | 合格 | 江西省检验检测认证总院工业产品检验检测院 | / | /
7 | 快热式电热水器 | 快热式电热水器 | 南昌市洪城大市场国泰五金批发部 | 杭州超康厨卫科技有限公司 | 浙江省 | 812C | / | 合格品 | / | 合格 | 江西省检验检测认证总院工业产品检验检测院 | / | /
8 | 快热式电热水器 | 快热式热水器（电热水龙头） | 西湖区欣森即热式电器店 | 宁波市明悦电器有限公司 | 浙江省 | XS-A2 | / | 合格品 | / | 合格 | 江西省检验检测认证总院工业产品检验检测院 | / | /
9 | 吸油烟机 | 吸油烟机 | 西湖区怡佳电器店 | 广东格尔顿实业有限公司 | 广东省 | CXW-310-ZY77 | / | 合格品 | / | 合格 | 江西省检验检测认证总院工业产品检验检测院 | / | /
10 | 吸油烟机 | 欧式吸油烟机 | 西湖区家阳家用电器行 | 佛山市顺德区菊花电器有限公司 | 广东省 | CXW-350 | / | 合格品 | / | 合格 | 江西省检验检测认证总院工业产品检验检测院 | / | /
11 | 吸油烟机 | 吸油烟机 | 南昌市西湖区家电市场程康家电经营部 | 深圳市康家佳品质智能电器科技有限公司 | 广东省 | CXW-380-KE13 | / | 合格品 | / | 合格 | 江西省检验检测认证总院工业产品检验检测院 | / | /
12 | 吸油烟机 | 吸油烟机 | 南昌县雪莲厨房电器店 | 广东万家乐厨房科技有限公司 | 广东省 | CXW-320-C1 | 2023-6-23 | 合格品 | / | 合格 | 江西省检验检测认证总院工业产品检验检测院 | / | /
13 | 吸油烟机 | 家用吸油烟机 | 南昌县勋勋厨电经营部 | 广东澳士顿电器有限公司 | 广东省 | CXW-280-C5 | / | 合格品 | / | 合格 | 江西省检验检测认证总院工业产品检验检测院 | / | /
14 | 电饭煲 | 三角牌电饭锅 | 南昌县鸿居旺中旺超市 | 广东湛电工业有限公司 | 广东省 | TG-Z4011Z 700W | 2022-10-25 | 合格品 | / | 合格 | 江西省检验检测认证总院工业产品检验检测院 | / | /
15 | 电饭煲 | 电饭锅 | 南昌县新洪大爱红百货店 | 广东炊大厨电器有限公司 | 广东省 | CFXB15-A 350W | / | 合格品 | / | 合格 | 江西省检验检测认证总院工业产品检验检测院 | / | /
16 | 电饭煲 | 电饭锅 | 南昌洪城大市场成文百货经营部 | 广东华强电器集团有限公司 | 广东省 | CFXB20-A 400W | 2023-6-7 | 合格品 | / | 合格 | 江西省检验检测认证总院工业产品检验检测院 | / | /
17 | 电饭煲 | 电饭锅 | 南昌市西湖区家电市场名威家电经营部 | 廉江市廉普电器厂 | 广东省 | CFXB318-B2 300W | 2023-5-21 | 合格品 | / | 合格 | 江西省检验检测认证总院工业产品检验检测院 | / | /
18 | 电饭煲 | 电饭锅 | 江西福喜合百货有限责任公司 | 广东美王电器有限公司 | 广东省 | CFXB30-10 | 2022-3-7 | 合格品 | / | 合格 | 江西省检验检测认证总院工业产品检验检测院 | / | /
19 | 电缆 | 铜芯交联聚乙烯绝缘钢带铠装聚氯乙烯护套阻燃C类电力电缆 | 江西顺磊线缆有限公司 | 顺磊线缆有限公司 | 河北省 | ZC-YJV-22 3×50 | / | 合格品 | 绝缘最薄处厚度、导体电阻（20℃）、护套失重试验 | 不合格 | 江西省检验检测认证总院工业产品检验检测院 | / | /
20 | 电缆 | 铜芯交联聚乙烯绝缘聚氯乙烯护套阻燃电力电缆 | 南昌市西湖区电线电缆厂 | 南昌市西湖区电线电缆厂 | 江西省 | ZC-YJV 0.6/1 2×6 | 2023.8.4 | 合格品 | / | 合格 | 江西省检验检测认证总院工业产品检验检测院 | / | /
21 | 电缆 | 铜芯交联聚乙烯绝缘聚氯乙烯护套阻燃C类电力电缆 | 江西众特邦电缆有限公司 | 江西众特邦电缆有限公司 | 江西省 | ZC YJV 0.6/1kV 3×2.5 | 2023.5.18 | 合格品 | / | 合格 | 江西省检验检测认证总院工业产品检验检测院 | / | /
22 | 电缆 | 阻燃铝芯交联聚乙烯绝缘聚氯乙烯护套电力电缆 | 江西金杯赣昌电缆有限公司 | 江西金杯赣昌电缆有限公司 | 江西省 | ZC-YJLV-0.6/1 4×35+1×16 | 2022.7.22 | 合格品 | / | 合格 | 江西省检验检测认证总院工业产品检验检测院 | / | /
23 | 电缆 | 交联聚乙烯绝缘聚氯乙烯护套阻燃C类电力电缆 | 江西中昌电缆科技有限公司 | 江西中昌电缆科技有限公司 | 江西省 | ZC-YJV 0.6/1 3×2.5 | 2023.8.5 | 合格品 | 电缆成束阻燃试验-C类 ——试样上碳化的长度距喷嘴底边向上的距离 | 不合格 | 江西省检验检测认证总院工业产品检验检测院 | / | /
24 | 电缆 | 铜芯阻燃C类交联聚乙烯绝缘聚氯乙烯护套电力电缆 | 江西通球电缆有限公司 | 江西通球电缆有限公司 | 江西省 | ZC-YJV 0.6/1 3×6 | 2023-8-16 | 合格品 | 电缆成束阻燃试验-C类 ——试样上碳化的长度距喷嘴底边向上的距离 | 不合格 | 江西省检验检测认证总院工业产品检验检测院 | / | /
25 | 电缆 | 铝芯聚氯乙烯绝缘聚氯乙烯护套阻燃电缆 | 江西沪昌电缆有限公司 | 江西沪昌电缆有限公司 | 江西省 | ZC-VLV 0.6/1 4×10 | 2022-8-14 | 合格品 | / | 合格 | 江西省检验检测认证总院工业产品检验检测院 | / | /
26 | 电缆 | 铜芯交联聚乙烯绝缘聚氯乙烯护套电力电缆 | 江西洪茂线缆有限公司 | 江西洪茂线缆有限公司 | 江西省 | YJV 0.6/1 5×6 | 2023.5.17 | 合格品 | / | 合格 | 江西省检验检测认证总院工业产品检验检测院 | / | /
27 | 电缆 | 铜芯交联聚乙烯绝缘聚氯乙烯护套阻燃C类电力电缆 | 普天线缆集团有限公司 | 普天线缆集团有限公司 | 江西省 | ZC-YJV 0.6/1 3×2.5 | 2023.8.14 | 合格品 | 电缆成束阻燃试验-C类 ——试样上碳化的长度距喷嘴底边向上的距离 | 不合格 | 江西省检验检测认证总院工业产品检验检测院 | / | /
28 | 电缆 | 阻燃交联聚乙烯绝缘聚氯乙烯护套电力电缆 | 江西格雷电线电缆有限公司 | 江西格雷电线电缆有限公司 | 江西省 | ZC-YJV 0.6/1kV 3×10 | 2023.8.15 | 合格品 | / | 合格 | 江西省检验检测认证总院工业产品检验检测院 | / | /
29 | 电线 | 聚氯乙烯绝缘电线 | 南昌县银三角王满金五金经销部 | 深圳市赛金豪讯科技有限公司 | 广东省 | ZR-RVS 450/750V 2×1.5 | 2022.7.25 | 合格品 | 导体电阻(20℃)、绝缘最薄处厚度 | 不合格 | 江西省检验检测认证总院工业产品检验检测院 | / | /
30 | 电线 | 铜芯聚氯乙烯绝缘阻燃A类绞型连接用软电线 | 江西坤甸贸易有限公司 | 铭品电缆集团股份有限公司 | 浙江省 | ZA-RVS 300/300V 2×1.5 | / | 合格品 | / | 合格 | 江西省检验检测认证总院工业产品检验检测院 | / | /
31 | 电线 | 耐热125℃无卤低烟阻燃交联聚烯烃绝缘电缆 | 南昌市西湖区鸿顺德国际商贸城顺发工程物资经营部 | 广东环威电线电缆股份有限公司 | 广东省 | WDZ-BYJ-125 450/750V 1.5 | 2021.11.17 | 合格品 | / | 合格 | 江西省检验检测认证总院工业产品检验检测院 | / | /
32 | 电线 | 铜芯聚氯乙烯绝缘阻燃B类软电缆 | 南昌市西湖区鸿顺德商贸城华电电缆批发部 | 广西松发电缆有限公司 | 广西壮族自治区 | ZB-BVR 450/750V 2.5 | 2022-7-9 | 合格品 | / | 合格 | 江西省检验检测认证总院工业产品检验检测院 | / | /
33 | 电线 | 铜芯聚氯乙烯绝缘耐火绞型连接用软电线 | 江西欧航电线电缆有限公司 | 山东新友泰线缆有限公司 | 山东省 | NH-RVS 300/300V 2×1.5 | 2022.12 | 合格品 | 导体单线直径、导体电阻（20℃）、绝缘失重试验 | 不合格 | 江西省检验检测认证总院工业产品检验检测院 | / | /
34 | 电线 | 阻燃C级聚氯乙烯绝缘铜芯软电线 | 南昌市西湖区联信大市场深缆五金电料经营部 | 安徽省金鸿电线电缆有限公司 | 安徽省 | ZC-BVR 450/750V 1×6 | 2023.02.27 | 合格品 | / | 合格 | 江西省检验检测认证总院工业产品检验检测院 | / | /
35 | 电线 | 铜芯聚氯乙烯绝缘阻燃B类耐火电线 | 江西恒进电缆有限公司 | 福建礼恩科技有限公司 | 福建省 | ZBN-BV 450/750V 1×2.5 | / | 合格品 | / | 合格 | 江西省检验检测认证总院工业产品检验检测院 | / | /
36 | 电线 | 一般用途单芯硬导体无护套电缆 | 南昌市西湖区金润广场锦晨五金营业部 | 永达电缆有限公司 | 浙江省 | 60227 IEC 01(BV) 450/750V 1×2.5 | 2023.7.10 | 合格品 | / | 合格 | 江西省检验检测认证总院工业产品检验检测院 | / | /
37 | 电线 | 无卤低烟阻燃B类耐火交联聚烯烃绝缘绞型连接用软电线 | 南昌市西湖区联信大市场王字五金电器经营部 | 广东坚宝电缆有限公司 | 广东省 | WDZBN-RYJS 300/300V 2×1.5 | 2023-8-1 | 合格品 | / | 合格 | 江西省检验检测认证总院工业产品检验检测院 | / | /
38 | 电线 | 铜芯聚氯乙烯绝缘阻燃软电缆 | 南昌市西湖区鸿顺德商贸城江河电缆经营部 | 桂林国际电线电缆集团有限责任公司 | 广西壮族自治区 | ZC(ZR)-BVR 450/750V 1×2.5 | / | 合格品 | / | 合格 | 江西省检验检测认证总院工业产品检验检测院 | / | /
39 | 电动自行车蓄电池 | 电动自行车用阀控式铅酸蓄电池 | 西湖区罗小丽电动车行 | 安徽超威电源有限公司 | 安徽省 | 6-DZF-12 | / | 合格品 | / | 合格 | 江西省检验检测认证总院工业产品检验检测院 | / | /
40 | 电动自行车蓄电池 | 电动助力车用阀控铅酸蓄电池 | 南昌市西湖区发发电动车商行 | 江苏海宝新能源有限公司 | 江苏省 | 6-DZF-12.5 | 2023.6.6 | 合格品 | / | 合格 | 江西省检验检测认证总院工业产品检验检测院 | / | /
41 | 电动自行车蓄电池 | 电动自行车用铅酸蓄电池 | 红谷滩区张罗电动车行 | 华宇新能源科技有限公司 | 安徽省 | 6-DZF-12 | 2023-3-30 | 合格品 | / | 合格 | 江西省检验检测认证总院工业产品检验检测院 | / | /
42 | 电动自行车蓄电池 | 电动助力车用阀控式铅酸蓄电池 | 南昌县象湖小未电动车行 | 浙江天能动力能源有限公司 | 浙江省 | 6-DZF-20 | / | 合格品 | / | 合格 | 江西省检验检测认证总院工业产品检验检测院 | / | /
43 | 电动自行车蓄电池 | 电动自行车用阀控式铅酸蓄电池 | 南昌县象湖昌信电动车经营部 | 山东超威磁窑电源有限公司 | 山东省 | 6-DZF-12 | / | 合格品 | / | 合格 | 江西省检验检测认证总院工业产品检验检测院 | / | /
44 | 电动自行车充电器 | 智能充电器 | 西湖区振欣电动车行 | 杭州明坤电器有限公司 | 浙江省 | DZM-48-12-6SC | / | 合格品 | / | 合格 | 江西省检验检测认证总院工业产品检验检测院 | / | /
45 | 电动自行车充电器 | 铅酸电池充电器 | 红谷滩区荣翔电动车店 | 重庆力华自动化技术有限责任公司 | 重庆市 | XRQC-4812AH | 2023.06 | 合格品 | / | 合格 | 江西省检验检测认证总院工业产品检验检测院 | / | /
46 | 电动自行车充电器 | 铅酸蓄电池专用充电器 | 南昌县象湖欣铃电动车行 | 湖州蔚来电子科技有限公司 | 浙江省 | 48V12AH PC(T) | / | 合格品 | / | 合格 | 江西省检验检测认证总院工业产品检验检测院 | / | /
47 | 电动自行车充电器 | 铅酸电池充电器 | 南昌县象湖鸿暄电动车行 | 浙江聚源电子有限公司 | 浙江省 | DZM481201 | 2022/09 | 合格品 | / | 合格 | 江西省检验检测认证总院工业产品检验检测院 | / | /
48 | 电动自行车充电器 | 铅酸蓄电池充电器 | 西湖区定远电动车行 | 南京西普尔科技实业有限公司 | 江苏省 | SPBO(灌封型) | 2022年8月 | 合格品 | / | 合格 | 江西省检验检测认证总院工业产品检验检测院 | / | /
49 | 有源音箱 | 小米小爱音箱Pro | 小米之家商业有限公司南昌第五分公司 | 小米通讯技术有限公司 | 北京市 | LX06 | / | 合格品 | / | 合格 | 江西省检验检测认证总院工业产品检验检测院 | / | /
50 | 有源音箱 | 多媒体有源音箱 | 南昌市西湖区有为电脑中心 | 东莞市金河田实业有限公司 | 广东省 | M30 | / | 合格品 | / | 合格 | 江西省检验检测认证总院工业产品检验检测院 | / | /
51 | 有源音箱 | 多媒体有源音箱 | 南昌宸珺雅科技有限公司 | 东莞市漫步者科技有限公司 | 广东省 | R101V | / | 合格品 | / | 合格 | 江西省检验检测认证总院工业产品检验检测院 | / | /
52 | 有源音箱 | 多功能2.0音箱 | 南昌市西湖区家电市场腾达电器商行 | 广东省东莞市妙音电子科技有限公司 | 广东省 | M28 | / | 合格品 | / | 合格 | 江西省检验检测认证总院工业产品检验检测院 | / | /
53 | 延长线插座（带电源适配器） | 公牛延长线插座 | 西湖区鑫荣欣安防产品经营部 | 公牛集团股份有限公司 | 浙江省 | GNV-UUB126 | / | 合格品 | / | 合格 | 江西省检验检测认证总院工业产品检验检测院 | / | /
54 | 延长线插座（带电源适配器） | 虎牛延长线插座 | 南昌县家润福文体百货店 | 浙江虎牛电器有限公司 | 浙江省 | HN-109 | / | 合格品 | / | 合格 | 江西省检验检测认证总院工业产品检验检测院 | / | /
55 | 电源适配器 | 公牛USB充电器 | 南昌县象湖丁香怡景手机电脑维修店 | 公牛集团股份有限公司 | 浙江省 | GNV-AUD101 | / | 合格品 | / | 合格 | 江西省检验检测认证总院工业产品检验检测院 | / | /
56 | 电源适配器 | 国标系列智能充电器 | 西湖区成达数码产品经营部 | 深圳市思科耐实业有限公司 | 广东省 | C18 | / | 合格品 | / | 合格 | 江西省检验检测认证总院工业产品检验检测院 | / | /
57 | 移动电源 | 移动电源 | 西湖区恒佳飞霞通讯设备经营部 | 深圳亿品新能源科技有限公司 | 广东省 | EP-P73 | / | 合格品 | / | 合格 | 江西省检验检测认证总院工业产品检验检测院 | / | /
58 | 移动电源 | 移动电源 | 南昌县莲塘手机医院 | 深圳市致乐电子产品有限公司 | 广东省 | RPB-DN11 | / | 合格品 | / | 合格 | 江西省检验检测认证总院工业产品检验检测院 | / | /
59 | 移动电源 | 便携移动电源 | 新建区创曼手机店 | 深圳浩酷科技发展有限公司 | 广东省 | CJ15 | / | 合格品 | / | 合格 | 江西省检验检测认证总院工业产品检验检测院 | / | /
60 | 移动电源 | 移动电源 | 江西四平集团有限公司新建牌头分公司 | 深圳市比阳通达电子科技有限公司 | 广东省 | AA16 | / | 合格品 | 输出电压 | 不合格 | 江西省检验检测认证总院工业产品检验检测院 | / | /
61 | 移动电源 | 移动电源 | 南昌县樊孝华手机维修中心 | 深圳前海贞泰通信技术有限公司 | 广东省 | HY1010 | / | 合格品 | / | 合格 | 江西省检验检测认证总院工业产品检验检测院 | / | /
62 | 护眼灯 | LED台灯 | 南昌县家润福文体百货店 | 佛山市顺德区冠迪电器实业有限公司 | 广东省 | GD-3102 | / | 合格品 | / | 合格 | 江西省检验检测认证总院工业产品检验检测院 | / | /
63 | 护眼灯 | 可移式LED灯具 | 南昌市西湖区桃苑灯具城格调灯饰旗舰店 | 广东光阳电器有限公司 | 广东省 | LA-H218 | / | 合格品 | / | 合格 | 江西省检验检测认证总院工业产品检验检测院 | / | /
64 | 护眼灯 | LED台灯 | 江西永辉超市有限公司西湖万达店 | 肇庆久量光电科技有限公司 | 广东省 | DP-6031 | 2023-03 | 合格品 | / | 合格 | 江西省检验检测认证总院工业产品检验检测院 | / | /
65 | 护眼灯 | 米家台灯1S增强版 | 小米之家商业有限公司南昌第四分公司 | 青岛易来智能科技股份有限公司 | 山东省 | MJTD01SSYL | 2023.5 | 合格品 | / | 合格 | 江西省检验检测认证总院工业产品检验检测院 | / | /
66 | 护眼灯 | LED台灯 | 江西财富广场有限公司南昌红谷滩店 | 得力集团有限公司 | 浙江省 | 4305 | / | 合格品 | / | 合格 | 江西省检验检测认证总院工业产品检验检测院 | / | /
67 | 液化石油气 | 液化石油气 | 南昌市江波液化石油气有限公司 | 中国石化股份公司九江分公司 | 江西省 | 商品丙丁烷混合物 | 2023年07年20日（进货日期） | 合格品 | / | 合格 | 江西省检验检测认证总院工业产品检验检测院 | / | /
68 | 液化石油气 | 液化石油气 | 南昌市新建区昌西液化气有限公司 | 中国石化股份公司九江分公司 | 江西省 | 商品丙丁烷混合物 | 2023-8-13（进货日期） | 合格品 | / | 合格 | 江西省检验检测认证总院工业产品检验检测院 | / | /
69 | 化肥 | 复合肥料 | 东湖区上房永强农资综合超市 | 湖北三宁化工股份有限公司 | 湖北省 | 50千克/袋 | 2022-12-22 | 合格品 | / | 合格 | 江西省检验检测认证总院工业产品检验检测院 | / | /
70 | 化肥 | 复合肥料 | 南昌兴乐翔肥业有限公司 | 南昌兴乐翔肥业有限公司 | 江西省 | 50kg/袋 | 2023-04-01 | 合格品 | / | 合格 | 江西省检验检测认证总院工业产品检验检测院 | / | /
71 | 化肥 | 复合肥料 | 江西展宏农业发展有限公司 | 江西展宏农业发展有限公司 | 江西省 | 50kg/袋 | 2023-04-08 | 合格品 | / | 合格 | 江西省检验检测认证总院工业产品检验检测院 | / | /
72 | 化肥 | 掺混肥料 | 江西民星贸易有限公司 | 江西民星贸易有限公司 | 江西省 | 25kg/袋 | 2023-03-20 | 合格品 | / | 合格 | 江西省检验检测认证总院工业产品检验检测院 | / | /
73 | 化肥 | 复合肥料 | 华农连锁（江西）生态肥有限公司 | 华农连锁（江西）生态肥有限公司 | 江西省 | 25kg/袋 | 2023-04-09 | 合格品 | / | 合格 | 江西省检验检测认证总院工业产品检验检测院 | / | /
74 | 化肥 | 掺混肥料 | 南昌市沃尔得农资连锁有限公司 | 南昌市沃尔得农资连锁有限公司 | 江西省 | 40kg/袋 | 2023-04-10 | 合格品 | / | 合格 | 江西省检验检测认证总院工业产品检验检测院 | / | /
75 | 化肥 | 掺混肥料 | 南昌超富材料有限公司 | 南昌超富材料有限公司 | 江西省 | 40kg/袋 | 2023-02-25 | 合格品 | / | 合格 | 江西省检验检测认证总院工业产品检验检测院 | / | /
76 | 化肥 | 复合肥料 | 东湖区莘洲农资店 | 湖北大峪口化工有限责任公司 | 湖北省 | 40kg/袋 | 2022-12-17/202212171-01D | 合格品 | / | 合格 | 江西省检验检测认证总院工业产品检验检测院 | / | /
77 | 化肥 | 复合肥料 | 东湖区莘洲农资店 | 嘉施利（宜城）化肥有限公司 | 湖北省 | 50kg/袋 | -/20221204230F | 合格品 | 总养分（N+P2O5+K2O） | 不合格 | 江西省检验检测认证总院工业产品检验检测院 | / | /
78 | 化肥 | 复合肥料 | 江西沃尔得农资连锁集团股份有限公司昌北分公司 | 江西心连心化学工业有限公司 | 江西省 | 40kg/袋 | -/20230220092802F04JJ | 合格品 | / | 合格 | 江西省检验检测认证总院工业产品检验检测院 | / | /
79 | 化肥 | 复合肥料 | 江西沃尔得农资连锁集团股份有限公司昌北分公司 | 中盐美福生态肥业有限公司 | 湖南省 | 50kg/袋 | 20230306 | 合格品 | / | 合格 | 江西省检验检测认证总院工业产品检验检测院 | / | /
80 | 化肥 | 掺混肥料 | 江西金富生态肥业有限公司 | 江西金富生态肥业有限公司 | 江西省 | 25kg/袋 | 2023-03-13 | 合格品 | / | 合格 | 江西省检验检测认证总院工业产品检验检测院 | / | /
81 | 化肥 | 复合肥料 | 东湖区莘州农资供应中心 | 四川美丰复合肥有限责任公司 | 四川省 | 25kg/袋 | 2023-02-24 | 合格品 | / | 合格 | 江西省检验检测认证总院工业产品检验检测院 | / | /
82 | 化肥 | 复合肥料 | 东湖区华仔农资经营部 | 康朴（中国）有限公司 | 贵州省 | 40kg/袋 | 2022-11-23 | 合格品 | / | 合格 | 江西省检验检测认证总院工业产品检验检测院 | / | /
83 | 化肥 | 复合肥料 | 东湖区华仔农资经营部 | 安徽伽雅生态工程有限公司 | 安徽省 | 50kg/袋 | 2022年10月21日 | 合格品 | / | 合格 | 江西省检验检测认证总院工业产品检验检测院 | / | /
84 | 粗苯 | 粗苯 | 方大特钢科技股份有限公司 | 方大特钢科技股份有限公司 | 江西省 | 溶剂用 | 2023.08.09 | 合格品 | / | 合格 | 江西省检验检测认证总院工业产品检验检测院 | / | /
85 | 粗苯 | 粗苯 | 方大特钢科技股份有限公司 | 方大特钢科技股份有限公司 | 江西省 | 溶剂用 | 2023.08.07 | 合格品 | / | 合格 | 江西省检验检测认证总院工业产品检验检测院 | / | /
86 | 水晶泥 | 静态塑胶玩具/水晶泥套装 | 江西财富广场有限公司象湖分公司 | 上海小吉鸭文具有限公司 | 上海市 | 9943 | 2023-06-02 | 合格品 | / | 合格 | 江西省检验检测认证总院工业产品检验检测院 | / | /
87 | 水晶泥 | 彩泥套装玩具 | 江西永辉超市有限公司西湖万达店 | 得力集团有限公司 | 浙江省 | 7031 | 2023-02-10 | 合格品 | / | 合格 | 江西省检验检测认证总院工业产品检验检测院 | / | /
88 | 水晶泥 | 超轻粘土套装 | 江西永辉超市有限公司西湖万达店 | 浙江侨艺玩具有限公司 | 浙江省 | 329 | 2023-04-21 | 合格品 | / | 合格 | 江西省检验检测认证总院工业产品检验检测院 | / | /
89 | 水晶泥 | 泡泡泥套装 | 江西财富广场有限公司澄湖分公司 | 浙江省义乌市恒欣文具有限公司 | 浙江省 | / | 2023-05-15 | 合格品 | / | 合格 | 江西省检验检测认证总院工业产品检验检测院 | / | /
90 | 水晶泥 | 超轻粘土套装玩具 | 沃尔玛（江西）商业零售有限公司南昌象湖分店 | 广东益人益智玩具有限公司 | 广东省 | 2136 | 2023年5月23日 | 合格品 | / | 合格 | 江西省检验检测认证总院工业产品检验检测院 | / | /
91 | 文具盲盒 | 文具盲盒 | 南昌县象湖诚信文化用品店 | 上海晨光文具股份有限公司 | 上海市 | / | 2023-08-07（进货日期） | 合格品 | / | 合格 | 江西省检验检测认证总院工业产品检验检测院 | / | /
92 | 文具盲盒 | 文具盲盒 | 南昌县平豪文具店 | 叮叮车文具创意有限公司 | 浙江省 | / | 2023-08-10（进货日期） | 合格品 | / | 合格 | 江西省检验检测认证总院工业产品检验检测院 | / | /
93 | 文具盲盒 | 文具盲盒 | 南昌县平豪文具店 | 西米文具创意有限公司 | 浙江省 | / | 2023-08-10（进货日期） | 合格品 | / | 合格 | 江西省检验检测认证总院工业产品检验检测院 | / | /
94 | 文具盲盒 | 文具盲盒 | 南昌县象湖诚信文化用品店 | 得力集团有限公司 | 浙江省 | / | 2023-08-07（进货日期） | 合格品 | / | 合格 | 江西省检验检测认证总院工业产品检验检测院 | / | /
95 | 文具盲盒 | 文具盲盒 | 南昌县象湖辰辰书屋店 | 温州市爱好笔业有限公司 | 浙江省 | / | 2023-04-16（进货日期） | 合格品 | / | 合格 | 江西省检验检测认证总院工业产品检验检测院 | / | /
96 | 一次性使用卫生用品（卫生纸） | 雪芙蓉鸿运天赐面巾纸 | 南昌市欣荣纸业有限公司 | 南昌市欣荣纸业有限公司 | 江西省 | 128mm×180mm×400张（4层） | 2023.07.12 | 合格品 | / | 合格 | 江西省检验检测认证总院工业产品检验检测院 | / | /
97 | 一次性使用卫生用品（卫生纸） | 贵人缘抽取式面巾纸 | 江西省鞠氏纸业有限公司 | 江西省鞠氏纸业有限公司 | 江西省 | 130mm×180mm | 2023.03.26 | 合格品 | / | 合格 | 江西省检验检测认证总院工业产品检验检测院 | / | /
98 | 一次性使用卫生用品（卫生纸） | 庐山系列抽纸 | 南昌富森实业有限公司 | 南昌富森实业有限公司 | 江西省 | 130mm×175mm×100抽 | 2023.07.28 L | 合格品 | / | 合格 | 江西省检验检测认证总院工业产品检验检测院 | / | /
99 | 成人纸尿裤 | 成人拉拉裤 | 南昌县新洪大杨世乳业商行 | 泉州联合纸业有限公司 | 福建省 | XL | -1PLS0010324 | 合格品 | / | 合格 | 江西省检验检测认证总院工业产品检验检测院 | / | /
100 | 成人纸尿裤 | 成人纸尿裤 | 南昌县新洪大海玲奶粉商行 | 鹤山市嘉美诗保健用品有限公司 | 广东省 | L | 2023-06-05 | 合格品 | / | 合格 | 江西省检验检测认证总院工业产品检验检测院 | / | /
101 | 成人纸尿裤 | 安而康牌成人纸尿裤 | 江西财富广场有限公司象湖分公司 | （WP）恒安（中国）卫生用品有限公司 | 福建省 | L号 | WP600218H3085 | 合格品 | / | 合格 | 江西省检验检测认证总院工业产品检验检测院 | / | /
102 | 成人纸尿裤 | 安心柔爽成人护理垫 | 江西财富广场有限公司澄湖分公司 | 尤妮佳生活用品（中国）有限公司 | 上海市 | 60×100cm | 20230529 C1612 | 合格品 | / | 合格 | 江西省检验检测认证总院工业产品检验检测院 | / | /
103 | 成人纸尿裤 | 惠宜牌裤型成人纸尿裤 | 沃尔玛（江西）商业零售有限公司南昌象湖分店 | 杭州可靠护理用品股份有限公司 | 浙江省 | M码 | H2 20230608 | 合格品 | / | 合格 | 江西省检验检测认证总院工业产品检验检测院 | / | /
104 | 建筑涂料 | 合成树脂乳液外墙涂料 | 江西豪邦实业有限公司 | 江西豪邦实业有限公司 | 江西省 | 面漆 | 2023-7-27 | 合格品 | / | 合格 | 江西省检验检测认证总院工业产品检验检测院 | / | /
105 | 建筑涂料 | 外墙抗裂腻子粉 | 南昌市兴邦涂料有限公司 | 南昌市兴邦涂料有限公司 | 江西省 | 外墙 抗裂 普通型 | 2023-7 | 合格品 | / | 合格 | 江西省检验检测认证总院工业产品检验检测院 | / | /
106 | 建筑涂料 | 外墙乳胶漆 | 南昌呱呱亮涂料有限公司 | 南昌呱呱亮涂料有限公司 | 江西省 | 外墙面漆 | 2023-7-28 | 合格品 | / | 合格 | 江西省检验检测认证总院工业产品检验检测院 | / | /
107 | 建筑涂料 | 内墙腻子粉 | 青山湖区梁氏涂料经营部 | 江西曼顿涂料有限公司 | 江西省 | 内墙 一般型 | 2023-6 | 合格品 | / | 合格 | 江西省检验检测认证总院工业产品检验检测院 | / | /
108 | 建筑涂料 | 内墙腻子粉 | 青山湖区华材建材门市部 | 青山湖区英华莉涂料厂 | 江西省 | 家装型 一般型 | 2023-6 | 合格品 | / | 合格 | 江西省检验检测认证总院工业产品检验检测院 | / | /
109 | 纸面石膏板 | 纸面石膏板 | 南昌市青云谱区通明装饰材料批发城 | 宁国恒基伟业建材有限公司 | 安徽省 | PC 2400mm×1200mm×9.5mm | 2022-12-24 | 合格品 | / | 合格 | 江西省检验检测认证总院工业产品检验检测院 | / | /
110 | 纸面石膏板 | 纸面石膏板 | 南昌市青云谱区蔚来港湾商行 | 圣戈班石膏建材（常州）有限公司 | 江苏省 | PC 2400mm×1200mm×9.5mm | 2023-07-13 | 合格品 | / | 合格 | 江西省检验检测认证总院工业产品检验检测院 | / | /
111 | 纸面石膏板 | 纸面石膏板 | 南昌市青云谱区昌龙装饰材料商行 | 井冈山北新建材有限公司 | 江西省 | PC 2400mm×1200mm×9.5mm | 2023-07-04 | 合格品 | / | 合格 | 江西省检验检测认证总院工业产品检验检测院 | / | /
112 | 纸面石膏板 | 纸面石膏板 | 南昌市青草地装饰材料有限公司 | 泰山石膏（江西）有限公司 | 江西省 | PC 2400mm×1200mm×9.5mm | 2022-12-10 | 合格品 | / | 合格 | 江西省检验检测认证总院工业产品检验检测院 | / | /
113 | 纸面石膏板 | 纸面石膏板 | 南昌市青云谱区豪晨装饰行 | 湖北世宇新型建材有限公司 | 湖北省 | PC 2400mm×1200mm×9.5mm | 2023-04-18 | 合格品 | 断裂荷载（纵向）-平均值 | 不合格 | 江西省检验检测认证总院工业产品检验检测院 | / | /
114 | 新型墙体材料（砖和砌块） | 蒸压加气混凝土砌块 | 南昌晨建新型墙体材料有限责任公司 | 南昌晨建新型墙体材料有限责任公司 | 江西省 | 600×240×200(mm) A3.5 B06 | 2023-7 | 合格品 | / | 合格 | 江西省检验检测认证总院工业产品检验检测院 | / | /
115 | 新型墙体材料（砖和砌块） | 蒸压加气混凝土砌块 | 江西鑫科新型建材有限公司 | 江西鑫科新型建材有限公司 | 江西省 | 600×240×200（mm） A3.5 B06 | 2023-7 | 合格品 | / | 合格 | 江西省检验检测认证总院工业产品检验检测院 | / | /
116 | 新型墙体材料（砖和砌块） | 蒸压加气混凝土砌块 | 江西辉强建材有限公司 | 江西辉强建材有限公司 | 江西省 | 600×240×100(mm) A3.5 B06 | 2023-7 | 合格品 | / | 合格 | 江西省检验检测认证总院工业产品检验检测院 | / | /
117 | 新型墙体材料（砖和砌块） | 蒸压加气混凝土砌块 | 江西恒立新型建材有限责任公司 | 江西恒立新型建材有限责任公司 | 江西省 | 600×240×200 (mm) A3.5 B06 | 2023-7 | 合格品 | / | 合格 | 江西省检验检测认证总院工业产品检验检测院 | / | /
118 | 新型墙体材料（砖和砌块） | 蒸压加气混凝土砌块 | 江西科达新型建材有限公司 | 江西科达新型建材有限公司 | 江西省 | 600×240×100(mm) A3.5 B06 | 2023-7 | 合格品 | / | 合格 | 江西省检验检测认证总院工业产品检验检测院 | / | /
119 | 老视成镜 | 老视成镜 | 红谷滩新区精意眼镜沁园路店 | 丹阳市阿亮光学镜片厂 | 江苏省 | R:+3.00DS L:+3.00DS PD 62mm | / | 合格品 | / | 合格 | 江西省检验检测认证总院工业产品检验检测院 | / | /
120 | 老视成镜 | 老视成镜 | 江西佳视特眼镜有限公司南昌分公司 | 东莞鸿胜光学眼镜有限公司 | 广东省 | R:+1.00DS L:+1.00DS PD 65mm | / | 合格品 | / | 合格 | 江西省检验检测认证总院工业产品检验检测院 | / | /
121 | 老视成镜 | 老视成镜 | 南昌星创视界眼镜有限公司新建中心分公司 | 江西科路光学制造有限公司 | 江西省 | R:+2.00DS L:+2.00DS PD 62mm | / | 合格品 | / | 合格 | 江西省检验检测认证总院工业产品检验检测院 | / | /
122 | 老视成镜 | 老视成镜 | 南昌县小蓝明亮眼镜店 | 温州市瓯海新桥兴鑫眼镜厂 | 浙江省 | R:+3.50DS L:+3.50DS PD：64mm | / | 合格品 | / | 合格 | 江西省检验检测认证总院工业产品检验检测院 | / | /
123 | 老视成镜 | 老视成镜 | 南昌县象湖视康眼镜店 | 温州佰达眼镜有限公司 | 浙江省 | R:+1.00DS L:+1.00DS OCD：66mm | / | 合格品 | 光学中心单侧水平允差 | 不合格 | 江西省检验检测认证总院工业产品检验检测院 | / | /
124 | 配装眼镜 | 配装眼镜 | 西湖区好视立眼镜中心 | 西湖区好视立眼镜中心 | 江西省 | R:-4.25DS-2.00DC×80° L:-3.75DS-2.00DC×72° PD:65mm | 2023-07-23 | 合格品 | / | 合格 | 江西省检验检测认证总院工业产品检验检测院 | / | /
125 | 配装眼镜 | 配装眼镜 | 江西维眸视光科技有限公司 | 江西维眸视光科技有限公司 | 江西省 | R:-3.75DS-2.00DC×75° L:-2.25DS-2.00DC×77° PD:63mm | 2023-07-24 | 合格品 | / | 合格 | 江西省检验检测认证总院工业产品检验检测院 | / | /
126 | 配装眼镜 | 配装眼镜 | 南昌爱尔眼科医院有限公司 | 南昌爱尔眼科医院有限公司 | 江西省 | R:-3.00DS-1.50DC×90° L:-3.75DS-2.00DC×90° PD:64mm | 2023-07-25 | 合格品 | / | 合格 | 江西省检验检测认证总院工业产品检验检测院 | / | /
127 | 配装眼镜 | 配装眼镜 | 福建宾岛眼镜（连锁）有限公司南昌分公司 | 福建宾岛眼镜（连锁）有限公司南昌分公司 | 江西省 | R:-5.00DS-1.50DC×90° L:-5.25DS-1.50DC×90° PD:63mm | 2023-07-24 | 合格品 | 柱镜顶焦度偏差、球镜顶焦度偏差（主子午面二） | 不合格 | 江西省检验检测认证总院工业产品检验检测院 | / | /
128 | 配装眼镜 | 配装眼镜 | 南昌华厦眼科医院有限公司 | 南昌华厦眼科医院有限公司 | 江西省 | R:-4.00DS-2.00DC×90° L:-4.25DS-2.00DC×90° PD:64mm | 2023-07-22 | 合格品 | / | 合格 | 江西省检验检测认证总院工业产品检验检测院 | / | /
129 | 旅行箱包 | 拉杆箱（旅行箱包） | 南昌县新洪大名相箱包经营部 | 江西凯威箱包有限公司 | 江西省 | 20英寸 330mm×230mm×540mm 面料：PC | / | 合格品 | 振荡冲击性能(负重：12Kg) | 不合格 | 江西省检验检测认证总院工业产品检验检测院 | / | /
130 | 旅行箱包 | 拉杆箱（旅行箱包） | 南昌县新洪大沙沙箱包批发部 | 兴旺达箱包厂 | 福建省 | 20英寸 面料：PC 340mm×220mm×550mm | / | 合格品 | 跌落性能(负重：16Kg，跌落高度：900mm)、拉杆耐疲劳性能(拉合频率20次/min) 、振荡冲击性能(负重：12Kg) | 不合格 | 江西省检验检测认证总院工业产品检验检测院 | / | /
131 | 旅行箱包 | 拉杆箱（旅行箱包） | 南昌县新洪大皓珑箱包商行 | 江西新干县世纪行箱包有限责任公司 | 江西省 | T-63 面料：ABS+PC 20英寸 | / | 合格品 | / | 合格 | 江西省检验检测认证总院工业产品检验检测院 | / | /
132 | 旅行箱包 | 拉杆箱（旅行箱包） | 南昌市湾里区宝马箱包厂 | 南昌市湾里区宝马箱包厂 | 江西省 | 20英寸 面层材质：ABS塑料 | / | 合格品 | / | 合格 | 江西省检验检测认证总院工业产品检验检测院 | / | /
133 | 旅行箱包 | 拉杆箱（旅行箱包） | 新建区名仕箱包厂 | 新建区名仕箱包厂 | 江西省 | 16英寸 面层材质：ABS塑料 | / | 合格品 | / | 合格 | 江西省检验检测认证总院工业产品检验检测院 | / | /
134 | 童车 | 儿童推车 | 南昌县新洪大阿苟童车行 | 湖北天瑞天成工贸股份有限公司 | 湖北省 | X6 适用年龄：0-36个月 | / | 合格品 | / | 合格 | 江西省检验检测认证总院工业产品检验检测院 | / | /
135 | 童车 | 儿童推车 | 南昌县新洪大阿苟童车行 | 滕州万宝童车有限公司 | 山东省 | 6518 适用年龄：0-36个月 | 2022-09 | 合格品 | / | 合格 | 江西省检验检测认证总院工业产品检验检测院 | / | /
136 | 童车 | 婴儿学步车 | 南昌市五华市场龚氏童车行 | 佛山市宝利美童车有限公司 | 广东省 | 839 | 2022.10.16 | 合格品 | / | 合格 | 江西省检验检测认证总院工业产品检验检测院 | / | /
137 | 童车 | 儿童推车 | 南昌县新洪大元贝玩具商行 | 中山市少侠王塑料制品有限公司 | 广东省 | S612 | S190312 | 合格品 | / | 合格 | 江西省检验检测认证总院工业产品检验检测院 | / | /
138 | 童车 | 婴儿学步车 | 南昌县新洪大青家青玩具商行 | 邢台步航儿童玩具有限公司 | 河北省 | 501 | / | 合格品 | / | 合格 | 江西省检验检测认证总院工业产品检验检测院 | / | /
139 | 玩具 | 玩具（积木） | 南昌县新洪大其扬玩具店 | 广东启梦玩具实业有限公司 | 广东省 | 75012，6岁及以上 | / | 合格品 | / | 合格 | 江西省检验检测认证总院工业产品检验检测院 | / | /
140 | 玩具 | 交通玩具 | 南昌县新洪大童趣玩具行 | 汕头市哲顺玩具有限公司 | 广东省 | 863，3岁及以上 | / | 合格品 | / | 合格 | 江西省检验检测认证总院工业产品检验检测院 | / | /
141 | 玩具 | 卡通玩具 | 南昌县新洪城大市场元一玩具商行 | 汕头市汇聪玩具有限公司 | 广东省 | 88043 适龄：3岁及以上 | / | 合格品 | / | 合格 | 江西省检验检测认证总院工业产品检验检测院 | / | /
142 | 玩具 | 卡通趣味玩具 | 南昌县新洪城大市场元一玩具商行 | 汕头市缔俐文化有限公司 | 广东省 | 703，适用年龄：3岁及以上 | / | 合格品 | / | 合格 | 江西省检验检测认证总院工业产品检验检测院 | / | /
143 | 玩具 | 玩具车 | 南昌县新洪大馨晨玩具商行 | 汕头市竹海金澜玩具有限公司 | 广东省 | 6010，适用年龄：3岁及以上 | / | 合格品 | / | 合格 | 江西省检验检测认证总院工业产品检验检测院 | / | /
144 | 塑料购物袋 | 塑料购物袋 | 南昌市西湖区盛世东方商贸城老吕塑料制品批发部 | 桐城市宏升塑业有限公司 | 安徽省 | 500mm×(320+80)mm×0.03mm 5kg | / | 合格品 | / | 合格 | 江西省检验检测认证总院工业产品检验检测院 | / | /
145 | 塑料购物袋 | 塑料购物袋 | 西湖区胡平百货店 | 桐城市顺明塑业有限公司 | 安徽省 | 600(400+85)mm×0.030mm 5kg | / | 合格品 | / | 合格 | 江西省检验检测认证总院工业产品检验检测院 | / | /
146 | 塑料购物袋 | 塑料购物袋 | 南昌市西湖区洪城大市场吉祥佳百货商行 | 河南惠强塑业发展股份有限公司 | 河南省 | 520(300+75)mm×0.04mm 10kg | / | 合格品 | / | 合格 | 江西省检验检测认证总院工业产品检验检测院 | / | /
147 | 塑料购物袋 | 塑料购物袋 | 西湖区飞飞塑料百货店 | 安徽新西湾包装有限公司 | 安徽省 | 470(300+65)mm×0.030mm | / | 合格品 | / | 合格 | 江西省检验检测认证总院工业产品检验检测院 | / | /
148 | 塑料购物袋 | 塑料购物袋 | 西湖区盛世东方商贸城文足塑业商行 | 江西德联实业有限公司 | 江西省 | 390mm×(250+60)mm×0.025mm(双面）2kg | 2023-05-16 | 合格品 | / | 合格 | 江西省检验检测认证总院工业产品检验检测院 | / | /
149 | 农用薄膜 | 聚乙烯吹塑薄膜 | 南昌市西湖区桃花商业街富民塑料经营部 | 济宁市任城区新阳光塑料制品厂 | 山东省 | 幅宽：1m 厚度：0.01mm 长度：260m | 2023-05-31 | 合格品 | / | 合格 | 江西省检验检测认证总院工业产品检验检测院 | / | /
150 | 农用薄膜 | 农业用聚乙烯吹塑棚膜 | 南昌市西湖区桃花商业街富民塑料经营部 | 江苏徐州金满地塑料制品有限公司 | 江苏省 | Ⅰ型 A类 2m×0.040mm | 2023-04-03 | 合格品 | / | 合格 | 江西省检验检测认证总院工业产品检验检测院 | / | /
151 | 农用薄膜 | 聚乙烯吹塑农用地面覆盖薄膜 | 南昌市桃花新恒发塑料制品经营部 | 徐州昌沣塑业有限公司 | 江苏省 | 幅宽：2m 厚度：0.015mm | 2023-05-20 | 合格品 | / | 合格 | 江西省检验检测认证总院工业产品检验检测院 | / | /
152 | 农用薄膜 | 农业用聚乙烯吹塑棚膜 | 南昌市五华批发市场昌发塑料制品经营部 | 揭阳市千田塑胶有限公司 | 广东省 | Ⅰ型 A类 2m×0.05mm | / | 合格品 | / | 合格 | 江西省检验检测认证总院工业产品检验检测院 | / | /
153 | 农用薄膜 | 农业用聚乙烯吹塑棚膜 | 南昌市五华批发市场江华日用百货经营部 | 江苏省农望达塑料厂 | 江苏省 | 幅宽：2m A类 厚度：0.08mm | 2023-06-18 | 合格品 | / | 合格 | 江西省检验检测认证总院工业产品检验检测院 | / | /
154 | 排水排污用塑料管 | 聚乙烯缠绕结构壁管 | 江西展宏管业有限公司 | 江西展宏管业有限公司 | 江西省 | DN/ID 200 SN8 | 2023-7 | 合格品 | / | 合格 | 江西省检验检测认证总院工业产品检验检测院 | / | /
155 | 排水排污用塑料管 | 聚乙烯双壁波纹管材 | 江西省进贤县精密塑胶管业有限公司 | 江西省进贤县精密塑胶管业有限公司 | 江西省 | PE DN/ID 300 SN8 | 2023-7 | 合格品 | / | 合格 | 江西省检验检测认证总院工业产品检验检测院 | / | /
156 | 排水排污用塑料管 | 聚乙烯双壁波纹管 | 南昌本秉商贸有限公司 | 安徽安塑管业有限公司 | 安徽省 | PE DN/ID 200 SN8 | 2023-7 | 合格品 | 氧化诱导时间、冲击性能（TIR） | 不合格 | 江西省检验检测认证总院工业产品检验检测院 | / | /
157 | 排水排污用塑料管 | 聚乙烯缠绕结构管材 | 江西凯维德管业有限公司 | 江西凯维德管业有限公司 | 江西省 | PE DN/ID 300 SN8 | 2023-8 | 合格品 | / | 合格 | 江西省检验检测认证总院工业产品检验检测院 | / | /
158 | 排水排污用塑料管 | 聚乙烯(PE)双壁波纹管 | 江西星驰管业有限公司 | 江西星驰管业有限公司 | 江西省 | DN/ID 300 SN8 | 2023-8 | 合格品 | / | 合格 | 江西省检验检测认证总院工业产品检验检测院 | / | /
159 | 给水用聚乙烯（PE)管道系统管材 | 给水用聚乙烯（PE)管材 | 江西利水实业有限公司 | 江西利水实业有限公司 | 江西省 | SDR11 1.6MPa dn25×2.3mm PE100 | 2023.7.25 | 合格品 | / | 合格 | 江西省检验检测认证总院工业产品检验检测院 | / | /
160 | 给水用聚乙烯（PE)管道系统管材 | 给水用聚乙烯（PE)管材 | 江西联塑科技实业有限公司 | 江西联塑科技实业有限公司 | 江西省 | PE100 PN1.25MPa dn50×en3.7 SDR13.6 | 2023.6.19 | 合格品 | / | 合格 | 江西省检验检测认证总院工业产品检验检测院 | / | /
161 | 给水用聚乙烯（PE)管道系统管材 | 给水用聚乙烯（PE)管材 | 江西汉永新材料股份有限公司 | 江西汉永新材料股份有限公司 | 江西省 | dn40mm×en3.7mm PE100 PN1.6MPa | 2023-7 | 合格品 | 静液压强度(12.0MPa,20℃，100h)、氧化诱导时间、灰分 | 不合格 | 江西省检验检测认证总院工业产品检验检测院 | / | /
162 | 给水用聚乙烯（PE)管道系统管材 | 给水用聚乙烯（PE)管材 | 江西昌财建材有限公司 | 湖南中财化学建材有限公司 | 湖南省 | PE100 dn32mm×3.0mm 1.6MPa SDR11 | 2023.5 | 合格品 | / | 合格 | 江西省检验检测认证总院工业产品检验检测院 | / | /
163 | 给水用聚乙烯（PE)管道系统管材 | 给水用聚乙烯（PE)管材 | 江西通洲管业有限公司 | 福建兴塑管业科技有限公司 | 福建省 | PE100 dn63mm×5.8mm SDR11 1.6MPa | 2022-8 | 合格品 | 壁厚、灰分 | 不合格 | 江西省检验检测认证总院工业产品检验检测院 | / | /
164 | 建筑排水用硬聚氯乙烯（PVC-U)管材 | 建筑排水用硬聚氯乙烯（PVC-U)管材 | 江西利水实业有限公司 | 江西利水实业有限公司 | 江西省 | Φ75mm×2.3mm | 2023-7 | 合格品 | / | 合格 | 江西省检验检测认证总院工业产品检验检测院 | / | /
165 | 建筑排水用硬聚氯乙烯（PVC-U)管材 | 建筑排水用硬聚氯乙烯（PVC-U)管材 | 江西联塑科技实业有限公司 | 江西联塑科技实业有限公司 | 江西省 | Φ110mm×3.2mm | 2023.07.19 | 合格品 | / | 合格 | 江西省检验检测认证总院工业产品检验检测院 | / | /
166 | 建筑排水用硬聚氯乙烯（PVC-U)管材 | 建筑排水用硬聚氯乙烯（PVC-U)管材 | 江西天骄建材有限公司 | 江西天骄建材有限公司 | 江西省 | Φ75×2.3mm | 2023-7 | 合格品 | / | 合格 | 江西省检验检测认证总院工业产品检验检测院 | / | /
167 | 建筑排水用硬聚氯乙烯（PVC-U)管材 | 建筑排水用硬聚氯乙烯（PVC-U)管材 | 南昌市永高公元建材有限公司 | 公元管道（安徽）有限公司 | 安徽省 | Φ110×3.2mm | 2023-7 | 合格品 | / | 合格 | 江西省检验检测认证总院工业产品检验检测院 | / | /
168 | 建筑排水用硬聚氯乙烯（PVC-U)管材 | 建筑排水用硬聚氯乙烯（PVC-U)管材 | 江西省进贤县精密塑胶管业有限公司 | 江西省进贤县精密塑胶管业有限公司 | 江西省 | Φ110mm×3.2mm | 2023-7 | 合格品 | / | 合格 | 江西省检验检测认证总院工业产品检验检测院 | / | /
169 | 安全网 | 密目式安全立网 | 南昌市西湖区市场西路富丽地毯商行 | 山东滨州华怡化纤绳网有限公司 | 山东省 | ML-1.8m×6m A级 | / | 合格品 | 耐腐蚀性能 | 不合格 | 江西省检验检测认证总院工业产品检验检测院 | / | /
170 | 安全网 | 密目式安全立网 | 南昌市西湖区洪城大市场西路经朋百货经营部 | 山东滨州恒硕化纤制品有限公司 | 山东省 | ML-1.8m×6m A级 | / | 合格品 | / | 合格 | 江西省检验检测认证总院工业产品检验检测院 | / | /
171 | 安全网 | 阻燃型密目式安全立网 | 南昌市西湖区五华批发大市场九恒五金百货批发部 | 山东滨州恒顺网业有限公司 | 山东省 | ML-1.8m×6m A级 | / | 合格品 | / | 合格 | 江西省检验检测认证总院工业产品检验检测院 | / | /
172 | 安全网 | 阻燃型密目式安全立网 | 南昌市西湖区洪城大市场西路新恒昌五金经营部 | 滨州市百宏化纤绳网有限公司 | 山东省 | ML-1.8m×6m | / | 合格品 | 耐腐蚀性能 | 不合格 | 江西省检验检测认证总院工业产品检验检测院 | / | /
173 | 安全网 | 安全网 | 西湖区秦兴建材经营部 | 山东滨州双保绳网有限公司 | 山东省 | ML-1.8m×6m A级 | / | 合格品 | 耐腐蚀性能 | 不合格 | 江西省检验检测认证总院工业产品检验检测院 | / | /
174 | 学生书包 | 学生书包 | 南昌县新洪大林峰箱包经营部 | 保定白沟江文皮具制造有限公司 | 河北省 | 9506＃ 460×310×260（mm） | / | 合格品 | / | 合格 | 江西省检验检测认证总院工业产品检验检测院 | / | /
175 | 学生书包 | 健康护背书包 | 南昌县新洪大林峰箱包经营部 | 贵州省林峰箱包有限公司 | 贵州省 | LF-921/14L 400×290×130（mm) | / | 合格品 | / | 合格 | 江西省检验检测认证总院工业产品检验检测院 | / | /
176 | 学生书包 | 书包 | 南昌县新洪大良友皮具批发部 | 保定华奇皮具制造有限公司 | 河北省 | 1107＃/ 12L | / | 合格品 | / | 合格 | 江西省检验检测认证总院工业产品检验检测院 | / | /
177 | 学生书包 | 学生书包（背提包） | 南昌县新洪大海祥皮具经营部 | 湖南省阳光箱包有限公司 | 湖南省 | 455×315×155（mm）/90226 | 0123040394 | 合格品 | / | 合格 | 江西省检验检测认证总院工业产品检验检测院 | / | /
178 | 学生书包 | 学生书包 | 南昌县新洪大海祥皮具经营部 | 中山联众儿童用品有限公司 | 广东省 | 280×170×400（mm） | / | 合格品 | / | 合格 | 江西省检验检测认证总院工业产品检验检测院 | / | /
179 | 摩托车乘员头盔 | 摩托车乘员头盔 | 青云谱区哈摩骑迹店 | 赣州溢联科技有限公司 | 江西省 | ML-098M/中 B类 | 2022-06-24 | 合格品 | / | 合格 | 江西省检验检测认证总院工业产品检验检测院 | / | /
180 | 摩托车乘员头盔 | 摩托车乘员头盔 | 南昌市青云谱区大盔狼摩配商行 | 山东宝鑫塑业有限公司 | 山东省 | YAT-2021-A01 B类/半盔 | 2022-01-01 | 合格品 | / | 合格 | 江西省检验检测认证总院工业产品检验检测院 | / | /
181 | 摩托车乘员头盔 | 摩托车乘员头盔 | 南昌市青云谱区新华强摩配行 | 乐清市双马摩配有限公司 | 浙江省 | B类半盔 SM-302 L/M/S(可调） | 2022-06-30 | 合格品 | 护目镜透光率性能 | 不合格 | 江西省检验检测认证总院工业产品检验检测院 | / | /
182 | 摩托车乘员头盔 | 摩托车乘员头盔 | 青云谱区景源摩配商行 | 乐清市南科摩配有限公司 | 浙江省 | B类/半盔 618-2 L/M/S大小可调 | 2023-02-05 | 合格品 | / | 合格 | 江西省检验检测认证总院工业产品检验检测院 | / | /
183 | 摩托车乘员头盔 | 摩托车乘员头盔 | 南昌市青云谱昌新摩配经营部 | 乐清市宝丰摩配有限公司 | 浙江省 | B类/半盔 BL-311 L/M/S(大小可调节） | 20230412 | 合格品 | / | 合格 | 江西省检验检测认证总院工业产品检验检测院 | / | /
184 | 安全帽 | 安全帽 | 南昌市西湖区五华市场鑫顺劳保商行 | 广东威武实业有限公司 | 广东省 | 特殊型（T） | 2023-04 | 合格品 | / | 合格 | 江西省检验检测认证总院工业产品检验检测院 | / | /
185 | 安全帽 | 安全帽 | 南昌市西湖区洪城大市场国茂五金电器商行 | 镇江阿斯盾安全防护装备有限公司 | 江苏省 | 特殊型（T） | 2022-03 | 合格品 | / | 合格 | 江西省检验检测认证总院工业产品检验检测院 | / | /
186 | 安全帽 | 安全帽 | 南昌市洪城大市场洪盛雨具批发部 | 无锡华坚安全防护有限公司 | 江苏省 | VTO特殊型（T) | 2023-02 | 合格品 | / | 合格 | 江西省检验检测认证总院工业产品检验检测院 | / | /
187 | 座便椅 | 手动推车（座便椅） | 江西开心人大药房连锁有限公司洪都新世界连锁店 | 佛山市顺康达医疗科技有限公司 | 广东省 | CA697 承重：100kg 390mm×400mm×450mm | 2023-03-17 | 合格品 | / | 合格 | 江西省检验检测认证总院工业产品检验检测院 | / | /
188 | 座便椅 | 坐厕椅（座便椅） | 江西汇仁堂药品连锁股份有限公司洪都店 | 江苏鱼跃医疗设备股份有限公司 | 江苏省 | H022B 承重：100kg 540mm×520mm×720mm | 2023-03-29 | 合格品 | / | 合格 | 江西省检验检测认证总院工业产品检验检测院 | / | /
189 | 座便椅 | 框式助行架（座便椅） | 南昌市回生大药房有限公司 | 广东凯洋医疗科技集团有限公司 | 广东省 | KY 899 780mm×540mm×350mm 使用者最大质量：100kg | 2021-04-26 | 合格品 | / | 合格 | 江西省检验检测认证总院工业产品检验检测院 | / | /
190 | 座便椅 | 座便椅 | 江西益丰大药房连锁有限公司南昌徐家坊店 | 可孚医疗科技股份有限公司 | 湖南省 | KFZC099 480mm×460mm×840mm | 2022-10-25 | 合格品 | / | 合格 | 江西省检验检测认证总院工业产品检验检测院 | / | /
191 | 座便椅 | 助行器（座便椅） | 江西黄庆仁栈华氏大药房有限公司南昌市井冈山药店 | 佛山市东方医疗设备厂有限公司 | 广东省 | FS899 550mm×430mm×780mm 最大载荷：100kg | 2022-06-04 | 合格品 | / | 合格 | 江西省检验检测认证总院工业产品检验检测院 | / | /
192 | 蹲便器 | 陶瓷蹲便器 | 南昌市青云谱区顺发水暖行 | 佛山市金润格卫浴有限公司 | 广东省 | RG 8005 | / | 合格品 | / | 合格 | 江西省检验检测认证总院工业产品检验检测院 | / | /
193 | 蹲便器 | 陶瓷蹲便器 | 青云谱区飞龙建材服务部 | 长葛市远东陶瓷有限公司 | 河南省 | 4029 | / | 合格品 | / | 合格 | 江西省检验检测认证总院工业产品检验检测院 | / | /
194 | 蹲便器 | 陶瓷蹲便器 | 南昌市青云谱澳斯美卫浴店 | 长葛市莱菲特卫浴有限公司 | 河南省 | 402 | / | 合格品 | / | 合格 | 江西省检验检测认证总院工业产品检验检测院 | / | /
195 | 蹲便器 | 陶瓷蹲便器 | 南昌市青云谱澳斯美卫浴店 | 临澧县天工瓷业有限公司 | 湖南省 | TG 6009 | / | 合格品 | / | 合格 | 江西省检验检测认证总院工业产品检验检测院 | / | /
196 | 课业簿册 | 课业簿册 | 江西凯顺印务有限公司 | 江西凯顺印务有限公司 | 江西省 | 60g 书写纸 18K 20页 | 2023-7 | 合格品 | / | 合格 | 江西省检验检测认证总院工业产品检验检测院 | / | /
197 | 课业簿册 | 课业簿册 | 南昌市新建区育才印刷厂 | 南昌市新建区育才印刷厂 | 江西省 | 175mm～250mm 18K 20页 60g 防近视书写纸 | 2023-6 | 合格品 | / | 合格 | 江西省检验检测认证总院工业产品检验检测院 | / | /
198 | 课业簿册 | 课业簿册 | 南昌县新洪大华鑫文体用品批发部 | 河南鑫亿博印务有限公司 | 河南省 | 175×250mm 18K 18页 | / | 合格品 | 两面对线偏差 | 不合格 | 江西省检验检测认证总院工业产品检验检测院 | / | /
199 | 课业簿册 | 课业簿册(练字本) | 南昌县新洪大皓格翔文具百货商行 | 河南弘都文化用品有限公司 | 河南省 | 258×185mm 16页（含封18页） | / | 合格品 | / | 合格 | 江西省检验检测认证总院工业产品检验检测院 | / | /
200 | 课业簿册 | 课业簿册 | 南昌联发印务有限公司 | 南昌联发印务有限公司 | 江西省 | 175～250mm（18K) 70g 24页 | 2023-6 | 合格品 | / | 合格 | 江西省检验检测认证总院工业产品检验检测院 | / | /
201 | 防水卷材 | 弹性体（SBS)改性沥青防水卷材 | 江西玉龙防水科技有限公司 | 江西玉龙防水科技有限公司 | 江西省 | SBSⅠPY PE PE 3 10 | 2023.07.06 | 合格品 | / | 合格 | 江西省检验检测认证总院工业产品检验检测院 | / | /
202 | 防水卷材 | 弹性体改性沥青防水卷材 | 红谷滩区北新防水建材销售中心 | 北新防水（安徽）有限公司 | 安徽省 | SBSⅠPY PE PE 3 10 | 2023/03/31 | 合格品 | / | 合格 | 江西省检验检测认证总院工业产品检验检测院 | / | /
203 | 防水卷材 | SBS弹性体改性沥青防水卷材 | 红谷滩新区雨航建材营销中心 | 佛山市科顺建筑材料有限公司 | 广东省 | SBSⅠPY PE PE 4 10 | 2023.5.28 | 合格品 | / | 合格 | 江西省检验检测认证总院工业产品检验检测院 | / | /
204 | 防水卷材 | 弹性体SBS改性沥青防水卷材 | 江西雁翎实业有限公司 | 芜湖东方雨虹建筑材料有限公司 | 安徽省 | SBSⅠPY PE PE 3 10 | 2023.2.4 | 合格品 | / | 合格 | 江西省检验检测认证总院工业产品检验检测院 | / | /
205 | 防水卷材 | SBS弹性体改性沥青防水卷材 | 青山湖区梅光雄涂料及防水材料销售中心 | 大禹九鼎新材料科技有限公司 | 广东省 | SBSⅠPY PE PE 3 10 | 2022.9.17 | 合格品 | / | 合格 | 江西省检验检测认证总院工业产品检验检测院 | / | /
206 | 笔类 | 宝珠笔 | 南昌市科达制笔有限公司 | 南昌市科达制笔有限公司 | 江西省 | 988 适用年龄段：14周岁以下 | 2023-08-01 | 合格品 | / | 合格 | 江西省检验检测认证总院工业产品检验检测院 | / | /
207 | 笔类 | 钢笔 | 南昌市依人笔业有限公司 | 南昌市依人笔业有限公司 | 江西省 | 依人4098 适用年龄段：14周岁以下 | 2023-07-02 | 合格品 | / | 合格 | 江西省检验检测认证总院工业产品检验检测院 | / | /
208 | 笔类 | 钢笔 | 南昌市保尔文具礼品有限公司 | 南昌市保尔文具礼品有限公司 | 江西省 | 801 适用年龄段：14周岁以下 | 2023-07-18 | 合格品 | / | 合格 | 江西省检验检测认证总院工业产品检验检测院 | / | /
209 | 笔类 | 钢笔 | 南昌市罗氏笔业发展有限公司 | 南昌市罗氏笔业发展有限公司 | 江西省 | 3885 适用年龄段：14周岁以下 | 2023-01 | 合格品 | / | 合格 | 江西省检验检测认证总院工业产品检验检测院 | / | /
210 | 笔类 | 经典中性笔 | 江西好特加文具有限公司 | 江西好特加文具有限公司 | 江西省 | G009 适用年龄段：14周岁以下 | 2022-10 | 合格品 | / | 合格 | 江西省检验检测认证总院工业产品检验检测院 | / | /
211 | 建筑用保温材料 | 无机活性保温砂浆 | 南昌嬴立保温建材有限公司 | 南昌嬴立保温建材有限公司 | 江西省 | Ⅱ型 | 2023-06-16 | 合格品 | / | 合格 | 江西省检验检测认证总院工业产品检验检测院 | / | /
212 | 建筑用保温材料 | 无机活性保温砂浆 | 江西蓝邦新型建材有限公司 | 江西蓝邦新型建材有限公司 | 江西省 | Ⅱ型 A1级 | 2023-07-30 | 合格品 | / | 合格 | 江西省检验检测认证总院工业产品检验检测院 | / | /
213 | 建筑用保温材料 | 无机活性保温砂浆 | 南昌市瑞荣建材有限公司 | 南昌市瑞荣建材有限公司 | 江西省 | Ⅱ型 A1级 | 2023-08-02 | 合格品 | / | 合格 | 江西省检验检测认证总院工业产品检验检测院 | / | /
214 | 建筑用保温材料 | 无机活性保温砂浆 | 江西鼎弘新型建筑材料有限公司 | 江西鼎弘新型建筑材料有限公司 | 江西省 | Ⅱ型 | 2023-08-02 | 合格品 | / | 合格 | 江西省检验检测认证总院工业产品检验检测院 | / | /
215 | 建筑用保温材料 | 无机轻集料保温砂浆 | 江西瑞耐德新材料有限公司 | 江西瑞耐德新材料有限公司 | 江西省 | Ⅱ型 | 2023-08-06 | 合格品 | / | 合格 | 江西省检验检测认证总院工业产品检验检测院 | / | /
216 | 建筑用保温材料 | 无机活性墙体保温隔热材料 | 南昌昌佳建材有限公司 | 南昌昌佳建材有限公司 | 江西省 | Ⅱ型 | 2023-07-26 | 合格品 | 干密度 | 不合格 | 江西省检验检测认证总院工业产品检验检测院 | / | /
217 | 建筑用保温材料 | 无机活性保温砂浆 | 江西盛合新型建材有限公司 | 江西盛合新型建材有限公司 | 江西省 | Ⅱ型 | / | 合格品 | 干密度 | 不合格 | 江西省检验检测认证总院工业产品检验检测院 | / | /
218 | 建筑用保温材料 | 无机轻集料保温砂浆（无机活性保温砂浆） | 江西安居兄弟新型建材有限公司 | 江西安居兄弟新型建材有限公司 | 江西省 | Ⅱ型 | 2023-08-05 | 合格品 | / | 合格 | 江西省检验检测认证总院工业产品检验检测院 | / | /
219 | 建筑用保温材料 | 无机轻集料保温砂浆 | 江西盛威建筑材料有限公司 | 江西盛威建筑材料有限公司 | 江西省 | Ⅱ型 | 2023-08-02 | 合格品 | / | 合格 | 江西省检验检测认证总院工业产品检验检测院 | / | /
220 | 建筑用保温材料 | 无机活性保温砂浆 | 江西绿捷实业有限公司 | 江西绿捷实业有限公司 | 江西省 | Ⅱ型 | 2023-08-01 | 合格品 | 抗压强度 | 不合格 | 江西省检验检测认证总院工业产品检验检测院 | / | /
221 | 窨井盖 | 检查井盖 | 南昌市青云谱区忠心建材经营部 | 武汉睿荣达科技发展有限公司 | 湖北省 | EN124 D400 500mm×600mm | / | 合格品 | 嵌入深度、承载能力-残留变形 | 不合格 | 江西省检验检测认证总院工业产品检验检测院 | / | 涉嫌假冒
222 | 窨井盖 | 检查井盖 | 南昌市青云谱区晨阳井盖经营部 | 晋城市科裕达铸造有限公司 | 山西省 | EN124 D400 700mm×800mm | / | 合格品 | 嵌入深度 | 不合格 | 江西省检验检测认证总院工业产品检验检测院 | / | /
223 | 窨井盖 | 检查井盖 | 南昌市青云谱区路神井盖销售部 | 湖南长红铸造有限公司 | 湖南省 | EN124 B125 Φ400 | / | 合格品 | 承载能力-试验荷载 | 不合格 | 江西省检验检测认证总院工业产品检验检测院 | / | /
224 | 窨井盖 | 检查井盖 | 南昌市青云谱区恒绵井盖销售部 | 江西恒绵科技有限公司 | 江西省 | EN124 D400 400mm×500mm | / | 合格品 | 承载能力-残留变形、嵌入深度 | 不合格 | 江西省检验检测认证总院工业产品检验检测院 | / | /
225 | 窨井盖 | 检查井盖 | 南昌市青云谱区东泉井盖经营部 | 湖南东泉铸造有限公司 | 湖南省 | D400 直径：500mm | 2023-02 | 合格品 | 承载能力-残留变形、嵌入深度 | 不合格 | 江西省检验检测认证总院工业产品检验检测院 | / | /
226 | 彩钢夹芯板 | 彩钢夹芯板 | 南昌鸿亿伟金属材料有限公司 | 南昌鸿亿伟金属材料有限公司 | 江西省 | S-RW-W-6000×1000×50 | 2023-08-11 | 合格品 | / | 合格 | 江西省检验检测认证总院工业产品检验检测院 | / | /
227 | 彩钢夹芯板 | 彩钢夹芯板 | 江西诗宇钢铁有限公司 | 江西诗宇钢铁有限公司 | 江西省 | S-EPS-W-2500×950×50 | 2023-01 | 合格品 | 芯材密度、金属面材-上表面、金属面材-下表面 | 不合格 | 江西省检验检测认证总院工业产品检验检测院 | / | /
228 | 彩钢夹芯板 | 彩钢夹芯板 | 南昌康瑞钢结构工程有限公司 | 南昌康瑞钢结构工程有限公司 | 江西省 | S-RW-W-2500×950×50 | 2023-08-03 | 合格品 | 金属面材-下表面、芯材密度、金属面材-上表面 | 不合格 | 江西省检验检测认证总院工业产品检验检测院 | / | /
229 | 彩钢夹芯板 | 彩钢夹芯板 | 江西榫卯建筑装饰工程有限公司 | 江西榫卯建筑装饰工程有限公司 | 江西省 | S-RW-W-2000×950×50 | 2023-08-09 | 合格品 | 芯材密度、金属面材-下表面、金属面材-上表面 | 不合格 | 江西省检验检测认证总院工业产品检验检测院 | / | /
230 | 彩钢夹芯板 | 彩钢夹芯板 | 江西恒越新型材料有限公司 | 江西恒越新型材料有限公司 | 江西省 | S-EPS-W-3000×950×50 | 2023-08-15 | 合格品 | / | 合格 | 江西省检验检测认证总院工业产品检验检测院 | / | /
231 | 铝合金建筑型材 | 铝合金建筑型材-喷粉型材 | 江西悍马铝业有限公司 | 江西悍马铝业有限公司 | 江西省 | 6063-T5 1.35mm JC112-01A | 2023-0807 | 合格品 | / | 合格 | 江西省检验检测认证总院工业产品检验检测院 | / | /
232 | 铝合金建筑型材 | 铝合金建筑型材-喷粉型材 | 江西天一铝业有限公司 | 江西天一铝业有限公司 | 江西省 | 6063-T5 壁厚2.0mm 50×50 | 2023-8-9 | 合格品 | / | 合格 | 江西省检验检测认证总院工业产品检验检测院 | / | /
233 | 铝合金建筑型材 | 铝合金建筑型材-电泳涂漆型材 | 江西东胜铝业有限公司 | 江西东胜铝业有限公司 | 江西省 | 6063-T5 壁厚1.4mm A级 9006 | 2023-5-29 | 合格品 | / | 合格 | 江西省检验检测认证总院工业产品检验检测院 | / | /
234 | 铝合金建筑型材 | 铝合金建筑型材-喷粉型材 | 江西省德邦装饰材料有限公司 | 江西省德邦装饰材料有限公司 | 江西省 | 6063-T5 壁厚1.4mm 型号 DB-P5001 | 2023-7-3 | 合格品 | / | 合格 | 江西省检验检测认证总院工业产品检验检测院 | / | /
235 | 铝合金建筑型材 | 铝合金建筑型材-喷粉型材 | 江西川强新材料有限公司 | 江西川强新材料有限公司 | 江西省 | 6063-T5 1.35mm GM 8001A | 2023.8.8 | 合格品 | / | 合格 | 江西省检验检测认证总院工业产品检验检测院 | / | /
236 | 铝合金建筑型材 | 铝合金建筑型材-喷粉型材 | 江西嘉优格铝业有限公司 | 江西嘉优格铝业有限公司 | 江西省 | 6063-T5 1.8mm厚 型号 LK-85K-B | 2023.8.5 | 合格品 | / | 合格 | 江西省检验检测认证总院工业产品检验检测院 | / | /
237 | 铝合金建筑型材 | 铝合金建筑型材-喷粉型材 | 江西和祥铝业有限公司 | 江西和祥铝业有限公司 | 江西省 | 6063-T5 壁厚1.2mm HD-10810 | 20230801000 | 合格品 | / | 合格 | 江西省检验检测认证总院工业产品检验检测院 | / | /
238 | 铝合金建筑型材 | 铝合金建筑型材-喷粉型材 | 江西福德铝业有限公司 | 江西福德铝业有限公司 | 江西省 | 6063-T5 壁厚：1.4mm XY6502B | 2023-06-10 | 合格品 | 膜层性能-装饰面上的膜层局部厚度 | 不合格 | 江西省检验检测认证总院工业产品检验检测院 | / | /
239 | 铝合金建筑型材 | 铝合金建筑型材-喷粉型材 | 江西百亿铝业有限公司 | 江西百亿铝业有限公司 | 江西省 | 6063-T5 pf110-01 壁厚：1.3mm | 2023-08-08 | 合格品 | / | 合格 | 江西省检验检测认证总院工业产品检验检测院 | / | /
240 | 铝合金建筑型材 | 铝合金建筑型材-喷粉型材 | 南昌华舰铝业有限公司 | 南昌华舰铝业有限公司 | 江西省 | 6063-T5 76×25方管 壁厚：1.5mm | 2023-08-06 | 合格品 | / | 合格 | 江西省检验检测认证总院工业产品检验检测院 | / | /
241 | 铝合金建筑型材 | 铝合金建筑型材-基材 | 江西佰铝铝业有限公司 | 江西佰铝铝业有限公司 | 江西省 | 6063-T5 NJ3801 壁厚：1.3mm | 2023-08-05 | 合格品 | / | 合格 | 江西省检验检测认证总院工业产品检验检测院 | / | /
242 | 铝合金建筑型材 | 铝合金建筑型材-喷粉型材 | 江西德越铝业有限公司 | 江西德越铝业有限公司 | 江西省 | 6063-T5 ZW8501B 壁厚：1.3mm | 2023-08-08 | 合格品 | 膜层性能-装饰面上的膜层局部厚度 | 不合格 | 江西省检验检测认证总院工业产品检验检测院 | / | /
243 | 铝合金建筑型材 | 铝合金建筑型材-喷粉型材 | 江西铭超铝业有限公司 | 江西铭超铝业有限公司 | 江西省 | 6063-T5 WX10801F 壁厚：1.4mm | 2023-08-09 | 合格品 | / | 合格 | 江西省检验检测认证总院工业产品检验检测院 | / | /
244 | 铝合金建筑型材 | 铝合金建筑型材-喷粉型材 | 江西鼎龙铝业有限公司 | 江西鼎龙铝业有限公司 | 江西省 | 6063-T5 LT-GR11804 壁厚：1.4mm | 2023-08-09 | 合格品 | / | 合格 | 江西省检验检测认证总院工业产品检验检测院 | / | /
245 | 铝合金建筑型材 | 铝合金建筑型材-喷粉型材 | 江西省汉麟铝业有限公司 | 江西省汉麟铝业有限公司 | 江西省 | 6063-T5 78906A 壁厚：1.35mm | 2023-08-09 | 合格品 | / | 合格 | 江西省检验检测认证总院工业产品检验检测院 | / | /
246 | 电动自行车 | 电动自行车 | 西湖区罗小丽电动车行 | 河北立马车业科技有限公司 | 河北省 | TDT 2233Z | 2023-06-19 | 合格品 | 结构-脚蹬间隙 | 不合格 | 江西省检验检测认证总院工业产品检验检测院 | / | /
247 | 电动自行车 | 电动自行车 | 南昌市西湖区钻豹电动车行 | 天津钻豹科技有限公司 | 天津市 | TDT 002-1Z | 2023-07-31 | 合格品 | / | 合格 | 江西省检验检测认证总院工业产品检验检测院 | / | /
248 | 电动自行车 | 电动自行车 | 西湖区海通电动车经营部 | 天津新日机电有限公司 | 天津市 | TDT 5660Z | 2023-07-27 | 合格品 | / | 合格 | 江西省检验检测认证总院工业产品检验检测院 | / | /
249 | 电动自行车 | 电动自行车 | 西湖区振欣电动车行 | 绿源电动车（山东）有限公司 | 山东省 | TDT 7205Z | 2023-06-09 | 合格品 | / | 合格 | 江西省检验检测认证总院工业产品检验检测院 | / | /
250 | 电动自行车 | 电动自行车 | 南昌市西湖区发发电动车商行 | 天津新大洲电动车有限公司 | 天津市 | TDT 87Z | 2022-12-21 | 合格品 | / | 合格 | 江西省检验检测认证总院工业产品检验检测院 | / | /
251 | 电动自行车 | 电动自行车 | 西湖区小刀电动车销售中心 | 小刀（天津）车业有限公司 | 天津市 | TDT 2229Z | 2023-03-30 | 合格品 | / | 合格 | 江西省检验检测认证总院工业产品检验检测院 | / | /
252 | 电动自行车 | 电动自行车 | 西湖区宏鑫电动车行 | 九号科技有限公司 | 江苏省 | TDT 001Z | 2020-11-30 | 合格品 | / | 合格 | 江西省检验检测认证总院工业产品检验检测院 | / | /
253 | 电动自行车 | 电动自行车 | 南昌市青云谱区豪琦星摩托车经营部 | 浙江绿驹车业有限公司 | 浙江省 | TDT 2115Z | 2022-03-23 | 合格品 | / | 合格 | 江西省检验检测认证总院工业产品检验检测院 | / | /
254 | 电动自行车 | 电动自行车 | 南昌市青云谱区巨能车行 | 浙江锋鸟车业有限公司 | 浙江省 | TDT 402Z | 2022-05-30 | 合格品 | / | 合格 | 江西省检验检测认证总院工业产品检验检测院 | / | /
255 | 电动自行车 | 电动自行车 | 西湖区杰哥电子商务店 | 天津德瑞新能源科技有限公司 | 天津市 | TDT 001Z | 2023-04-06 | 合格品 | / | 合格 | 江西省检验检测认证总院工业产品检验检测院 | / | /
256 | 家用燃气灶具 | 家用燃气灶具 | 江西省家电市场富民家电商行 | 中山市事事兴电器有限公司 | 广东省 | JZT-C 12T BQ263 | 2023-5月 | 合格品 | / | 合格 | 江西省检验检测认证总院工业产品检验检测院 | / | /
257 | 家用燃气灶具 | 家用燃气灶具 | 南昌市西湖区贵王家电店 | 广东冠利电器有限公司 | 广东省 | JZY-GLD02 GL-B3 | 2023-4-28 | 合格品 | 燃烧工况-干烟气中一氧化碳浓度(α=1，体积分数) | 不合格 | 江西省检验检测认证总院工业产品检验检测院 | / | /
258 | 家用燃气灶具 | 家用燃气灶 | 南昌市西湖区家电市场喜悦电器商行 | 广东万和电气有限公司 | 广东省 | JZT-Q3L06 12T | 2023-4-14 | 合格品 | / | 合格 | 江西省检验检测认证总院工业产品检验检测院 | / | /
259 | 家用燃气灶具 | 家用燃气灶具 | 南昌市西湖区友谊商贸楼容声厨卫专卖店 | 广东容声电器股份有限公司 | 广东省 | JZT-Q2228 12T | 2023.5.12 | 合格品 | / | 合格 | 江西省检验检测认证总院工业产品检验检测院 | / | /
260 | 家用燃气灶具 | 家用燃气灶具 | 南昌市西湖区家电市场华美家电经营部 | 樱花卫厨（中国）股份有限公司 | 江苏省 | JZT-S622G 12T | 20221103 | 合格品 | / | 合格 | 江西省检验检测认证总院工业产品检验检测院 | / | /
261 | 燃气用不锈钢波纹软管 | 燃气用不锈钢波纹软管 | 西湖区鑫名旺家电店 | 余姚市龙泉洁具厂 | 浙江省 | RSB-IF-10-GB/T 26002 | 20230422 | 合格品 | / | 合格 | 江西省检验检测认证总院工业产品检验检测院 | / | /
262 | 燃气用不锈钢波纹软管 | 燃气用不锈钢波纹软管 | 南昌市西湖区联信大市场居勒卫浴水暖器材批发部 | 余姚市侃琪洁具厂 | 浙江省 | RSB-ⅡF-13-GB/T 26002 | 2023.4.19 | 合格品 | / | 合格 | 江西省检验检测认证总院工业产品检验检测院 | / | /
263 | 燃气用不锈钢波纹软管 | 燃气用不锈钢波纹软管 | 南昌市西湖区联信大市场顺兴水暖器材批发部 | 诸暨市凯士爵波纹管厂 | 浙江省 | RSB-ⅠF-13-GB/T 26002 | 2023.5.06 | 合格品 | / | 合格 | 江西省检验检测认证总院工业产品检验检测院 | / | /
264 | 燃气用不锈钢波纹软管 | 燃气用不锈钢波纹软管 | 南昌市西湖区联信大市场和鑫水暖建材行 | 余姚市国升水暖厂 | 浙江省 | RSB-IF-13-GB/T 26002 | 2022.11.15 | 合格品 | / | 合格 | 江西省检验检测认证总院工业产品检验检测院 | / | /
265 | 燃气用不锈钢波纹软管 | 燃气用不锈钢波纹软管 | 南昌市西湖区联信大市场昌发水暖批发部 | 玉环江林水暖管业股份有限公司 | 浙江省 | RSB-ⅡF-13-GB/T 26002 | 230322 | 合格品 | / | 合格 | 江西省检验检测认证总院工业产品检验检测院 | / | /
266 | 家用瓶装液化石油气调压器 | 瓶装液化石油气调压器 | 南昌市五华市场巨尔五金批发部 | 慈溪市德一阀门厂 | 浙江省 | JYT0.6L | / | 合格品 | / | 合格 | 江西省检验检测认证总院工业产品检验检测院 | / | /
267 | 家用瓶装液化石油气调压器 | 瓶装液化石油气调压器 | 南昌市五华市场巨尔五金批发部 | 慈溪市博特曼电器有限公司 | 浙江省 | JYT0.6L | / | 合格品 | / | 合格 | 江西省检验检测认证总院工业产品检验检测院 | / | /
268 | 家用瓶装液化石油气调压器 | 家用瓶装液化石油气调压器 | 江西省五华批发市场新华五金配件经营部 | 慈溪市天元波力电器厂 | 浙江省 | JYT0.6L | / | 合格品 | 结构-出气口连接和尺寸 | 不合格 | 江西省检验检测认证总院工业产品检验检测院 | / | /
269 | 家用瓶装液化石油气调压器 | 瓶装液化石油气调压器 | 南昌市西湖区五华批发市场禾木厨具商行 | 慈溪市长河镇华盛减压阀厂 | 浙江省 | JYT0.6L | / | 合格品 | / | 合格 | 江西省检验检测认证总院工业产品检验检测院 | / | /
270 | 家用瓶装液化石油气调压器 | 瓶装液化石油气调压器 | 西湖区小徐燃气设备店 | 余姚市璐升阀门厂 | 浙江省 | JYT-0.6-L-F7 | / | 合格品 | / | 合格 | 江西省检验检测认证总院工业产品检验检测院 | / | /
271 | 商用灶具 | 商用灶具 | 南昌银大机械厨房设备制造有限公司 | 南昌银大机械厨房设备制造有限公司 | 江西省 | SZCT36-YD-SZC0802 双头双尾炒灶 2000mm×1150mm×(800+350)mm | 2023.08.02 | 合格品 | / | 合格 | 江西省检验检测认证总院工业产品检验检测院 | / | /
272 | 商用灶具 | 商用灶具 | 南昌华杰厨业有限公司 | 南昌华杰厨业有限公司 | 江西省 | 智能双头燃气大锅灶 SZCT45 DZTY800/45-A | 2023-7 | 合格品 | / | 合格 | 江西省检验检测认证总院工业产品检验检测院 | / | /
273 | 实木复合地板 | 实木复合地板 | 青云谱区金松地板生活馆 | 江西省金松木业有限公司 | 江西省 | 1235mm×205mm×15mm A5 | 2022年12月25日 | 合格品E1级 | / | 合格 | 江西省检验检测认证总院工业产品检验检测院 | / | /
274 | 实木复合地板 | 实木复合地板 | 南昌市青云谱区天木松地板店 | 湖州卡贝姆奇木业有限公司 | 浙江省 | CW2506 1233mm×203mm×13mm | 2023年03月21日 | 合格品E1级 | / | 合格 | 江西省检验检测认证总院工业产品检验检测院 | / | /
275 | 实木复合地板 | 实木复合地板 | 南昌市安尔家建材有限公司 | 滁州市天荣木业有限公司 | 安徽省 | E0-581 1228mm×201mm×15mm | 2023年03月08日 | 合格品E1级 | / | 合格 | 江西省检验检测认证总院工业产品检验检测院 | / | /
276 | 实木复合地板 | 实木复合地板 | 南昌市青云谱区旺达地板批发商行 | 湖州世谊木业有限公司 | 浙江省 | 1210mm×162mm×16mm | 2022年12月14日 | 合格品E1级 | / | 合格 | 江西省检验检测认证总院工业产品检验检测院 | / | /
277 | 实木复合地板 | 实木复合地板 | 青山湖区百佳轩室内装饰材料经营部 | 广西大自然智能家居有限公司 | 广西壮族自治区 | 910mm×126mm×15mm | 2022年11月16日 | 合格品E0级 | / | 合格 | 江西省检验检测认证总院工业产品检验检测院 | / | /
278 | 浸渍纸层压木质地板 | 浸渍纸层压木质地板 | 南昌市青云谱区凯宴地板经销部 | 成都市鸿基佳德装饰材料有限公司 | 四川省 | 1225mm×205mm×12mm | 2022年11月11日 | 合格品E1级 家用Ⅱ级 | / | 合格 | 江西省检验检测认证总院工业产品检验检测院 | / | /
279 | 浸渍纸层压木质地板 | 浸渍纸层压木质地板 | 南昌市青云谱区百瑞恒地板经营部 | 安徽金海木业有限公司 | 安徽省 | 815mm×173mm×12mm R1061 高光模压 | 2022年06月26日 | 合格品E1级 家用Ⅱ级 | / | 合格 | 江西省检验检测认证总院工业产品检验检测院 | / | /
280 | 浸渍纸层压木质地板 | 浸渍纸层压木质地板 | 南昌市青云谱区珍斯妮地板经销部 | 安庆市旭森地板有限公司 | 安徽省 | 1225mm×175mm×12mm 7803 | 2023年3月2日 | 合格品E1级 | / | 合格 | 江西省检验检测认证总院工业产品检验检测院 | / | /
281 | 浸渍纸层压木质地板 | 浸渍纸层压木质地板 | 南昌市青云谱区三欣建材经营部 | 湖北荣翔木业有限公司 | 湖北省 | 1220mm×200mm×12mm | 2022年12月05日 | 合格品E1级 | / | 合格 | 江西省检验检测认证总院工业产品检验检测院 | / | /
282 | 浸渍纸层压木质地板 | 浸渍纸层压木质地板 | 青云谱区司强地板经营部 | 安徽天祺木业有限公司 | 安徽省 | 1225mm×205mm×12mm | 2023年04月22日 | E1级 合格品 家用Ⅱ级 | 表面耐磨 | 不合格 | 江西省检验检测认证总院工业产品检验检测院 | / | /
283 | 人造板 | 混凝土模板用胶合板 | 江西晨运建筑材料有限公司 | 福建闽欣工贸有限公司 | 福建省 | 1830mm×915mm×13.5mm | 2021年1月11日 | 二等品 | 弹性模量-顺纹 | 不合格 | 江西省检验检测认证总院工业产品检验检测院 | / | /
284 | 人造板 | 混凝土模板用胶合板 | 江西省鑫雅木业有限公司 | 贵港市凯奕木业有限公司 | 广西壮族自治区 | 1830mm×915mm×13mm | 2023年2月5日 | 二等品 | 弹性模量-横纹、静曲强度-横纹、弹性模量-顺纹、胶合强度 | 不合格 | 江西省检验检测认证总院工业产品检验检测院 | / | /
285 | 人造板 | 浸渍胶膜纸饰面胶合板 | 江西江汇新材料有限公司 | 江西江汇新材料有限公司 | 江西省 | 2440mm×1220mm×18mm | 2023年5月27日 | 合格品E0级 | / | 合格 | 江西省检验检测认证总院工业产品检验检测院 | / | /
286 | 人造板 | 浸渍胶膜纸饰面刨花板 | 江西华辉新材料股份有限公司 | 江西华辉新材料股份有限公司 | 江西省 | 2440mm×1220mm×18mm | 2023年6月8日 | 合格品 E0级 | / | 合格 | 江西省检验检测认证总院工业产品检验检测院 | / | /
287 | 人造板 | 细木工板 | 南昌市青山湖区顺达建材总汇 | 新干县旺林木业有限公司 | 江西省 | 2440mm×1220mm×14mm | 2023年4月11日 | 合格品 E1级 | / | 合格 | 江西省检验检测认证总院工业产品检验检测院 | / | /
288 | 办公椅 | 办公椅 | 青山湖区格诺瓦办公家具经营部 | 佛山市亿派尚品优办公家具有限公司 | 广东省 | C220 600mm×430mm×1020mm | 2023年3月20日 | 合格品 | / | 合格 | 江西省检验检测认证总院工业产品检验检测院 | / | /
289 | 办公椅 | 办公椅 | 江西瑞东家具有限公司 | 佛山市汇亮家具有限公司 | 广东省 | 600mm×550mm×950mm | 2022年12月06日 | 合格品 | 力学性能-座面冲击 | 不合格 | 江西省检验检测认证总院工业产品检验检测院 | / | /
290 | 办公椅 | 办公椅 | 南昌市国景贸易有限公司 | 广东国景家具集团有限公司 | 广东省 | 640mm×670mm×960mm 米白色 西皮 | 2022年12月26日 | 合格品 | / | 合格 | 江西省检验检测认证总院工业产品检验检测院 | / | /
291 | 办公椅 | 办公椅 | 南昌市青山湖区虹桥家具经营部 | 佛山市虹桥家具有限公司 | 广东省 | 480mm×430mm×900mm CM-F77AS | 2023年3月20日 | 合格品 | / | 合格 | 江西省检验检测认证总院工业产品检验检测院 | / | /
292 | 办公椅 | 弓形椅（办公椅） | 青山湖区弘恩家居营销中心 | 迪欧家具集团有限公司 | 广东省 | DW-8303-C 590mm×575mm×1030mm | 2022年12月20日 | 合格品 | / | 合格 | 江西省检验检测认证总院工业产品检验检测院 | / | /
293 | 木制家具 | 凳子 | 江西春阳家具集团有限公司 | 江西春阳家具集团有限公司 | 江西省 | 290mm×290mm×440mm | 2023年3月29日 | 合格品 | / | 合格 | 江西省检验检测认证总院工业产品检验检测院 | / | /
294 | 木制家具 | 方几 | 江西中天家具有限公司 | 江西中天家具有限公司 | 江西省 | 600mm×600mm×450mm | 2023年5月20日 | 合格品 | / | 合格 | 江西省检验检测认证总院工业产品检验检测院 | / | /
295 | 木制家具 | 床头柜 | 南昌县武阳镇擎天家具厂 | 南昌县武阳镇擎天家具厂 | 江西省 | 400mm×450mm×540mm | 2023年7月26日 | 合格品 | / | 合格 | 江西省检验检测认证总院工业产品检验检测院 | / | /
296 | 木制家具 | 方凳 | 南昌蓝天家俱实业有限公司 | 南昌蓝天家俱实业有限公司 | 江西省 | 400mm×300mm×425mm | 2023年7月28日 | 合格品 | / | 合格 | 江西省检验检测认证总院工业产品检验检测院 | / | /
297 | 木制家具 | 椅子 | 江西凯鑫家具有限公司 | 江西凯鑫家具有限公司 | 江西省 | 500mm×480mm×950mm | 2022年12月22日 | 合格品 | / | 合格 | 江西省检验检测认证总院工业产品检验检测院 | / | /
298 | 室内用木质门 | 室内木质门 | 南昌县后曲宇鸿木门加工厂 | 南昌县后曲宇鸿木门加工厂 | 江西省 | 2000mm×800mm×42mm | 2023年7月24日 | 合格品 | / | 合格 | 江西省检验检测认证总院工业产品检验检测院 | / | /
299 | 室内用木质门 | 室内木质门 | 南昌县小蓝晶盼安木门厂 | 南昌县小蓝晶盼安木门厂 | 江西省 | 2200mm×800mm×43mm | 2023年7月20日 | 合格品 | / | 合格 | 江西省检验检测认证总院工业产品检验检测院 | / | /
300 | 室内用木质门 | 木质复合门 | 江西室研家居科技有限公司 | 江西室研家居科技有限公司 | 江西省 | 2100mm×800mm×45mm | 2023年7月18日 | 合格品 | / | 合格 | 江西省检验检测认证总院工业产品检验检测院 | / | /
301 | 室内用木质门 | 室内木质门 | 南昌市青云谱区艳阳建材商行 | 重庆美心家美门业有限公司 | 重庆市 | 2000mm×800mm×45mm | 2023年6月10日 | 合格品 | / | 合格 | 江西省检验检测认证总院工业产品检验检测院 | / | /
302 | 室内用木质门 | 木质复合门 | 南昌木天逸木业有限责任公司 | 泰州大自然德森堡木业有限公司 | 江苏省 | 2380mm×860mm×43mm | 2023年7月10日 | 合格品 | / | 合格 | 江西省检验检测认证总院工业产品检验检测院 | / | /
303 | 一次性筷子 | 一次性竹筷 | 新建区高妹竹制品加工厂 | 新建区高妹竹制品加工厂 | 江西省 | 225mm×3.5mm C型 | 2023年7月21日 | 合格品 | / | 合格 | 江西省检验检测认证总院工业产品检验检测院 | / | /
304 | 一次性筷子 | 一次性竹筷 | 南昌正超竹制品有限公司 | 南昌正超竹制品有限公司 | 江西省 | 210mm×2.0mm D型 | 2023年7月20日 | 合格品 | / | 合格 | 江西省检验检测认证总院工业产品检验检测院 | / | /
305 | 一次性筷子 | 一次性竹筷 | 进贤县创优木竹制品厂 | 进贤县创优木竹制品厂 | 江西省 | 195mm×4.0mm C型 | 2023年7月20日 | 合格品 | 霉菌 | 不合格 | 江西省检验检测认证总院工业产品检验检测院 | / | /
306 | 一次性筷子 | 一次性竹筷 | 进贤县泉岭顺发筷子厂 | 进贤县泉岭顺发筷子厂 | 江西省 | 225mm×4.0mm C型 | 2023年7月19日 | 合格品 | / | 合格 | 江西省检验检测认证总院工业产品检验检测院 | / | /
307 | 一次性筷子 | 一次性竹筷 | 南昌京广艺实业有限公司 | 南昌京广艺实业有限公司 | 江西省 | 200mm×4.0mm D型 | 2023年7月20日 | 合格品 | / | 合格 | 江西省检验检测认证总院工业产品检验检测院 | / | /
308 | 一次性筷子 | 一次性竹筷 | 江西财富广场有限公司朝阳里店 | 华润万家有限公司 | 广东省 | 200mm×5.0mm B型 | 2022年11月10日 | 合格品 | / | 合格 | 江西省检验检测认证总院工业产品检验检测院 | / | /
309 | 一次性筷子 | 一次性竹筷 | 南昌餐盒宝商贸有限公司 | 江西竹翊宸环保科技有限公司 | 江西省 | 200mm×3.5mm C型 | 2023年5月8日 | 合格品 | / | 合格 | 江西省检验检测认证总院工业产品检验检测院 | / | /
310 | 一次性筷子 | 一次性竹筷 | 南昌市天虹商场有限公司象湖百货商场 | 漳州三通家居用品有限公司 | 福建省 | 200mm×3.0mm C型 | 2023年5月8日 | 合格品 | / | 合格 | 江西省检验检测认证总院工业产品检验检测院 | / | /
311 | 一次性筷子 | 一次性竹筷 | 南昌县幽兰镇新竹竹制品加工厂 | 南昌县幽兰镇新竹竹制品加工厂 | 江西省 | 225mm×3.5mm C型 | 2023年7月29日 | 合格品 | / | 合格 | 江西省检验检测认证总院工业产品检验检测院 | / | /
312 | 一次性筷子 | 一次性竹筷 | 南昌县泾口乡玲辉竹制品加工厂 | 南昌县泾口乡玲辉竹制品加工厂 | 江西省 | 195mm×4.0mm C型 | 2023年7月26日 | 合格品 | / | 合格 | 江西省检验检测认证总院工业产品检验检测院 | / | /
313 | 床垫 | 弹簧软床垫 | 南昌县金梦雅妮床垫厂 | 南昌县金梦雅妮床垫厂 | 江西省 | 2000mm×1200mm×210mm | 2023年7月8日 | 合格品 | / | 合格 | 江西省检验检测认证总院工业产品检验检测院 | / | /
314 | 床垫 | 弹簧软床垫 | 江西睡美家具有限公司 | 江西睡美家具有限公司 | 江西省 | 1500mm×2000mm×210mm | 2023年7月18日 | 合格品 | / | 合格 | 江西省检验检测认证总院工业产品检验检测院 | / | /
315 | 床垫 | 弹簧软床垫 | 江西省筑福家居实业有限公司 | 江西省筑福家居实业有限公司 | 江西省 | 1800mm×2000mm×210mm | 2023年3月26日 | 合格品 | / | 合格 | 江西省检验检测认证总院工业产品检验检测院 | / | /
316 | 床垫 | 弹簧软床垫 | 南昌县后曲龙达家具厂 | 南昌县后曲龙达家具厂 | 江西省 | 1500mm×1920mm×220mm | 2023年7月29日 | 合格品 | / | 合格 | 江西省检验检测认证总院工业产品检验检测院 | / | /
317 | 床垫 | 弹簧软床垫 | 江西百强家居有限公司 | 江西百强家居有限公司 | 江西省 | 1200mm×2000mm×250mm | 2023年7月26日 | 合格品 | / | 合格 | 江西省检验检测认证总院工业产品检验检测院 | / | /
318 | 室内加热器 | 室内加热器 | 南昌市西湖区家电市场四发电器行 | 艾美特电器（九江）有限公司 | 江西省 | HF10078T 1000W | / | 合格品 | / | 合格 | 江西省检验检测认证总院工业产品检验检测院 | / | /
319 | 室内加热器 | 室内加热器 | 南昌爱俊峰贸易有限公司 | 宁波先锋电器制造有限公司 | 浙江省 | HF951TT-10 1000W | / | 合格品 | / | 合格 | 江西省检验检测认证总院工业产品检验检测院 | / | /
320 | 室内加热器 | 取暖器 | 南昌市西湖区家电市场康美家电行 | 广东美的环境电器制造有限公司 | 广东省 | NPS7-15A5 | / | 合格品 | / | 合格 | 江西省检验检测认证总院工业产品检验检测院 | / | /
321 | 电热毯、电热垫 | 调温型电热毯 | 南昌市五华市场永岭百货批发部 | 森宇电器（河北）有限公司 | 河北省 | TT150×70-9X 50W | / | 合格品 | / | 合格 | 江西省检验检测认证总院工业产品检验检测院 | / | /
322 | 电热毯、电热垫 | 全线路安全保护调温电热毯 | 南昌市五华市场彩虹百货批发部 | 成都彩虹电器（集团）中南有限公司 | 湖北省 | TT150×120-4XA 90W | 44807 | 合格品 | / | 合格 | 江西省检验检测认证总院工业产品检验检测院 | / | /
323 | 电热毯、电热垫 | 全线路安全保护调温电热毯 | 南昌市五华市场彩虹百货批发部 | 江西省九江市家用电器总厂 | 江西省 | TT150×120-4X 100W | / | 合格品 | / | 合格 | 江西省检验检测认证总院工业产品检验检测院 | / | /
324 | 电热毯、电热垫 | 新一代全线路安全保护调温双人电热毯 | 南昌县新洪大豪辉床上用品批发部 | 上海彩阳电热毯有限公司 | 上海市 | TT150×120-8X 100W | / | 合格品 | / | 合格 | 江西省检验检测认证总院工业产品检验检测院 | / | /
325 | 电热毯、电热垫 | 调温型电热毯 | 南昌县新洪大云星家纺行 | 河北彩莲家用电器有限公司 | 河北省 | TT150×70 1500mm×700mm 55W | / | 合格品 | / | 合格 | 江西省检验检测认证总院工业产品检验检测院 | / | /